## N2200_database_Renewed (latest)
Device index | Year | DOI | CP_Mn (kg/mol) | CP_Mw (kg/mol) | PDI | Solvent_1 | Solvent_1_bp (C) | Sovlent_1_empirical_polarity (Et) | Sovlent_1_normalized_polarity (Etn) | Sovlent_1_Mw | Solvent_2 | Solvent_2_bp (C) | Sovlent_2_empirical_polarity (Et) | Sovlent_2_normalized_polarity (Etn) | Sovlent_2_Mw | Concentration (g/L) | Insulating Matrix | IM_concentration (mg/mL) | IM_Mn (kg/mol) | IM_Mw (kg/mol) | IM_PDI | CP_blend (wt%) | Solution_Processing_Environment | Substrate_Type | Dielectric_Material_1 | Dielectric_Material_1_Thickness (nm) | Dielectric_Material_2 | Dielectric_Material_2_Thickness (nm) | Source/Drain_Electrode_Material | Chanel_Width (μm) | Chanel_Length (μm) | Capacitance_Per_Unit_Area (nF/cm2) | Substrate_Treatment | Deposition_Type | Spin_Rate (rpm) | Spin_Time (s) | Blade_Speed (mm/s) | Blade_Height (um) | Blade_Angle (degrees) | Channel_Orientation_WRT_Coating_Direction | Stage_Temperature (C) | Anneal_Temperature (C) | Anneal_Time (h) | Annealing Environment | Deposition_Environment | OFET_Configuration | OFET_Regime | Film_Thickness (nm) | Average_OFET_Hole_Mobility (cm2/Vs) | STDEV_OFET_Hole Mobility (cm2/Vs) | Average_OFET_Electron_Mobility (cm2/Vs) | STDEV_OFET_Electron_Mobility (cm2/Vs) | Vth_Hole (V) | Vth_Electron (V) | Ion/Ioff | Mobility_Charaterization_Environment | SS (V/Decade) | Transfer_Curve _Vds | Transfer_Curve_Vg_min (V) | Transfer_Curve_Vg_max (V) | Output Curve_Vg_min (V) | Output_Curve _Vg_max (V) | Output_Curve_Vd_min (V) | Output_Curve_Vd_max (V)
1 | 2015 | DOI: 10.1021/am507759u | 12 | 23 | 1.9 | C2H2Cl4 | 146.7 | 39.4 | 0.269 | 167.85 | NaN | NaN | NaN | NaN | NaN | 7 | NaN | NaN | NaN | NaN | NaN | 100 | Nitrogen | glass | PMMA | 650 | NaN | NaN | Au | 500 | 50 | 3.75 | Untreated | Spin-Coating | 2000 | 60 | [5 empty] | 110 | 1 | Nitrogen | Nitrogen | TGBC | Saturation | 42.5 | 0.0008 | NaN | 0.38 | NaN | NaN | NaN | NaN | Ambient | NaN | 100 | -20 | 100 | NaN | NaN | NaN | NaN
2 | 2015 | DOI: 10.1021/am507759u | 12 | 23 | 1.9 | C2H2Cl4 | 146.7 | 39.4 | 0.269 | 167.85 | NaN | NaN | NaN | NaN | NaN | 3 | NaN | NaN | NaN | NaN | NaN | 100 | Nitrogen | glass | PMMA | 650 | NaN | NaN | Au | 500 | 50 | 3.75 | Untreated | Spin-Coating | 2000 | 60 | [5 empty] | 110 | 1 | Nitrogen | Nitrogen | TGBC | Saturation | NaN | 0.0001 | NaN | 0.64 | NaN | NaN | NaN | NaN | Ambient | NaN | 100 | -20 | 100 | NaN | NaN | NaN | NaN
3 | 2015 | DOI: 10.1021/am507759u | 12 | 23 | 1.9 | C2H2Cl4 | 146.7 | 39.4 | 0.269 | 167.85 | NaN | NaN | NaN | NaN | NaN | 1 | NaN | NaN | NaN | NaN | NaN | 100 | Nitrogen | glass | PMMA | 650 | NaN | NaN | Au | 500 | 50 | 3.75 | Untreated | Spin-Coating | 2000 | 60 | [5 empty] | 110 | 1 | Nitrogen | Nitrogen | TGBC | Saturation | NaN | 0.0003 | NaN | 0.0005 | NaN | NaN | NaN | NaN | Ambient | NaN | 100 | -20 | 100 | NaN | NaN | NaN | NaN
4 | 2015 | DOI: 10.1021/am507759u | 12 | 23 | 1.9 | C2H2Cl4 | 146.7 | 39.4 | 0.269 | 167.85 | NaN | NaN | NaN | NaN | NaN | 0.5 | NaN | NaN | NaN | NaN | NaN | 100 | Nitrogen | glass | PMMA | 650 | NaN | NaN | Au | 500 | 50 | 3.75 | Untreated | Spin-Coating | 2000 | 60 | [5 empty] | 110 | 1 | Nitrogen | Nitrogen | TGBC | Saturation | NaN | NaN | NaN | 0.0001 | NaN | NaN | NaN | NaN | Ambient | NaN | 100 | -20 | 100 | NaN | NaN | NaN | NaN
5 | 2015 | DOI: 10.1021/am507759u | 22.5 | 72 | 3.2 | C6H4Cl2 | 180 | 38 | 0.225 | 147.01 | NaN | NaN | NaN | NaN | NaN | 8 | NaN | NaN | NaN | NaN | NaN | 100 | Nitrogen | glass | PMMA | 650 | NaN | NaN | Au | 500 | 50 | 3.75 | Untreated | Spin-Coating | 2000 | 60 | [5 empty] | 110 | 1 | Nitrogen | Nitrogen | TGBC | Saturation | 50 | 0.006 | NaN | 0.25 | NaN | NaN | NaN | NaN | Ambient | NaN | 100 | -20 | 100 | NaN | NaN | NaN | NaN
6 | 2015 | DOI: 10.1021/am507759u | 22.5 | 72 | 3.2 | C2H2Cl4 | 146.7 | 39.4 | 0.269 | 167.85 | NaN | NaN | NaN | NaN | NaN | 7 | NaN | NaN | NaN | NaN | NaN | 100 | Nitrogen | glass | PMMA | 650 | NaN | NaN | Au | 500 | 50 | 3.75 | Untreated | Spin-Coating | 2000 | 60 | [5 empty] | 110 | 1 | Nitrogen | Nitrogen | TGBC | Saturation | 40 | 0.009 | NaN | 0.3 | NaN | NaN | NaN | NaN | Ambient | NaN | 100 | -20 | 100 | NaN | NaN | NaN | NaN
7 | 2015 | DOI: 10.1021/am507759u | 22.5 | 72 | 3.2 | C2H2Cl4 | 146.7 | 39.4 | 0.269 | 167.85 | NaN | NaN | NaN | NaN | NaN | 3 | NaN | NaN | NaN | NaN | NaN | 100 | Nitrogen | glass | PMMA | 650 | NaN | NaN | Au | 500 | 50 | 3.75 | Untreated | Spin-Coating | 2000 | 60 | [5 empty] | 110 | 1 | Nitrogen | Nitrogen | TGBC | Saturation | NaN | 0.007 | NaN | 0.275 | NaN | NaN | NaN | NaN | Ambient | NaN | 100 | -20 | 100 | NaN | NaN | NaN | NaN
8 | 2015 | DOI: 10.1021/am507759u | 22.5 | 72 | 3.2 | C2H2Cl4 | 146.7 | 39.4 | 0.269 | 167.85 | NaN | NaN | NaN | NaN | NaN | 1 | NaN | NaN | NaN | NaN | NaN | 100 | Nitrogen | glass | PMMA | 650 | NaN | NaN | Au | 500 | 50 | 3.75 | Untreated | Spin-Coating | 2000 | 60 | [5 empty] | 110 | 1 | Nitrogen | Nitrogen | TGBC | Saturation | NaN | 0.001 | NaN | 0.0125 | NaN | NaN | NaN | NaN | Ambient | NaN | 100 | -20 | 100 | NaN | NaN | NaN | NaN
9 | 2015 | DOI: 10.1021/am507759u | 108.7 | 250 | 2.3 | C6H4Cl2 | 180 | 38 | 0.225 | 147.01 | NaN | NaN | NaN | NaN | NaN | 8 | NaN | NaN | NaN | NaN | NaN | 100 | Nitrogen | glass | PMMA | 650 | NaN | NaN | Au | 500 | 50 | 3.75 | Untreated | Spin-Coating | 2000 | 60 | [5 empty] | 110 | 1 | Nitrogen | Nitrogen | TGBC | Saturation | 50 | 0.01 | NaN | 0.23 | NaN | NaN | NaN | NaN | Ambient | NaN | 100 | -20 | 100 | NaN | NaN | NaN | NaN
10 | 2015 | DOI: 10.1021/am507759u | 108.7 | 250 | 2.3 | C2H2Cl4 | 146.7 | 39.4 | 0.269 | 167.85 | NaN | NaN | NaN | NaN | NaN | 7 | NaN | NaN | NaN | NaN | NaN | 100 | Nitrogen | glass | PMMA | 650 | NaN | NaN | Au | 500 | 50 | 3.75 | Untreated | Spin-Coating | 2000 | 60 | [5 empty] | 110 | 1 | Nitrogen | Nitrogen | TGBC | Saturation | 40 | 0.009 | NaN | 0.2 | NaN | NaN | NaN | NaN | Ambient | NaN | 100 | -20 | 100 | NaN | NaN | NaN | NaN
11 | 2015 | DOI: 10.1021/am507759u | 108.7 | 250 | 2.3 | C2H2Cl4 | 146.7 | 39.4 | 0.269 | 167.85 | NaN | NaN | NaN | NaN | NaN | 3 | NaN | NaN | NaN | NaN | NaN | 100 | Nitrogen | glass | PMMA | 650 | NaN | NaN | Au | 500 | 50 | 3.75 | Untreated | Spin-Coating | 2000 | 60 | [5 empty] | 110 | 1 | Nitrogen | Nitrogen | TGBC | Saturation | NaN | 0.006 | NaN | 0.15 | NaN | NaN | NaN | NaN | Ambient | NaN | 100 | -20 | 100 | NaN | NaN | NaN | NaN
12 | 2015 | DOI: 10.1021/am507759u | 108.7 | 250 | 2.3 | C2H2Cl4 | 146.7 | 39.4 | 0.269 | 167.85 | NaN | NaN | NaN | NaN | NaN | 1 | NaN | NaN | NaN | NaN | NaN | 100 | Nitrogen | glass | PMMA | 650 | NaN | NaN | Au | 500 | 50 | 3.75 | Untreated | Spin-Coating | 2000 | 60 | [5 empty] | 110 | 1 | Nitrogen | Nitrogen | TGBC | Saturation | NaN | 0.001 | NaN | 0.015 | NaN | NaN | NaN | NaN | Ambient | NaN | 100 | -20 | 100 | NaN | NaN | NaN | NaN
13 | 2015 | DOI: 10.1021/am507759u | 108.7 | 250 | 2.3 | C2H2Cl4 | 146.7 | 39.4 | 0.269 | 167.85 | NaN | NaN | NaN | NaN | NaN | 0.5 | NaN | NaN | NaN | NaN | NaN | 100 | Nitrogen | glass | PMMA | 650 | NaN | NaN | Au | 500 | 50 | 3.75 | Untreated | Spin-Coating | 2000 | 60 | [5 empty] | 110 | 1 | Nitrogen | Nitrogen | TGBC | Saturation | NaN | NaN | NaN | 0.0001 | NaN | NaN | NaN | NaN | Nitrogen | NaN | 100 | -20 | 100 | NaN | NaN | NaN | NaN
14 | 2017 | DOI: 10.1002/adfm.201604744 | 10 | 14 | 1.4 | C6H4Cl2 | 180 | 38 | 0.225 | 147.01 | NaN | NaN | NaN | NaN | NaN | 9 | NaN | NaN | NaN | NaN | NaN | 100 | Nitrogen | silicon wafer | CYTOP | 500 | NaN | NaN | Au | 10000 | 20 | NaN | PEIE | Spin-Coating | 2000 | 60 | [5 empty] | 110 | 0.33 | Nitrogen | Nitrogen | TGBC | Saturation | NaN | NaN | NaN | 0.26 | NaN | NaN | NaN | 100000 | Nitrogen | NaN | 60 | -20 | 60 | 0 | 60 | 0 | 60
15 | 2017 | DOI: 10.1002/adfm.201604744 | 10 | 14 | 1.4 | C6H4Cl2 | 180 | 38 | 0.225 | 147.01 | NaN | NaN | NaN | NaN | NaN | 9 | NaN | NaN | NaN | NaN | NaN | 100 | Nitrogen | silicon wafer | CYTOP | 500 | NaN | NaN | Au | 10000 | 10 | NaN | PEIE | Spin-Coating | 2000 | 60 | [5 empty] | 110 | 0.33 | Nitrogen | Nitrogen | TGBC | Saturation | NaN | NaN | NaN | 0.3 | NaN | NaN | NaN | 100000 | Nitrogen | NaN | 60 | -20 | 60 | 0 | 60 | 0 | 60
16 | 2017 | DOI: 10.1002/adfm.201604744 | 10 | 14 | 1.4 | C6H4Cl2 | 180 | 38 | 0.225 | 147.01 | NaN | NaN | NaN | NaN | NaN | 9 | NaN | NaN | NaN | NaN | NaN | 100 | Nitrogen | silicon wafer | CYTOP | 500 | NaN | NaN | Au | 10000 | 5 | NaN | PEIE | Spin-Coating | 2000 | 60 | [5 empty] | 110 | 0.33 | Nitrogen | Nitrogen | TGBC | Saturation | NaN | NaN | NaN | 0.26 | NaN | NaN | NaN | 100000 | Nitrogen | NaN | 60 | -20 | 60 | 0 | 60 | 0 | 60
17 | 2017 | DOI: 10.1002/adfm.201604744 | 17 | 38 | 2.23 | C6H4Cl2 | 180 | 38 | 0.225 | 147.01 | NaN | NaN | NaN | NaN | NaN | 9 | NaN | NaN | NaN | NaN | NaN | 100 | Nitrogen | silicon wafer | CYTOP | 500 | NaN | NaN | Au | 10000 | 20 | NaN | PEIE | Spin-Coating | 2000 | 60 | [5 empty] | 110 | 0.33 | Nitrogen | Nitrogen | TGBC | Saturation | NaN | NaN | NaN | 0.21 | NaN | NaN | NaN | NaN | Nitrogen | NaN | 60 | -20 | 60 | 0 | 60 | 0 | 60
18 | 2017 | DOI: 10.1002/adfm.201604744 | 17 | 38 | 2.23 | C6H4Cl2 | 180 | 38 | 0.225 | 147.01 | NaN | NaN | NaN | NaN | NaN | 9 | NaN | NaN | NaN | NaN | NaN | 100 | Nitrogen | silicon wafer | CYTOP | 500 | NaN | NaN | Au | 10000 | 10 | NaN | PEIE | Spin-Coating | 2000 | 60 | [5 empty] | 110 | 0.33 | Nitrogen | Nitrogen | TGBC | Saturation | NaN | NaN | NaN | 0.2 | NaN | NaN | NaN | NaN | Nitrogen | NaN | 60 | -20 | 60 | 0 | 60 | 0 | 60
19 | 2017 | DOI: 10.1002/adfm.201604744 | 17 | 38 | 2.23 | C6H4Cl2 | 180 | 38 | 0.225 | 147.01 | NaN | NaN | NaN | NaN | NaN | 9 | NaN | NaN | NaN | NaN | NaN | 100 | Nitrogen | silicon wafer | CYTOP | 500 | NaN | NaN | Au | 10000 | 5 | NaN | PEIE | Spin-Coating | 2000 | 60 | [5 empty] | 110 | 0.33 | Nitrogen | Nitrogen | TGBC | Saturation | NaN | NaN | NaN | 0.21 | NaN | NaN | NaN | NaN | Nitrogen | NaN | 60 | -20 | 60 | 0 | 60 | 0 | 60
20 | 2017 | DOI: 10.1002/adfm.201604744 | 30 | 91 | 3.03 | C6H4Cl2 | 180 | 38 | 0.225 | 147.01 | NaN | NaN | NaN | NaN | NaN | 9 | NaN | NaN | NaN | NaN | NaN | 100 | Nitrogen | silicon wafer | CYTOP | 500 | NaN | NaN | Au | 10000 | 20 | NaN | PEIE | Spin-Coating | 2000 | 60 | [5 empty] | 110 | 0.33 | Nitrogen | Nitrogen | TGBC | Saturation | NaN | NaN | NaN | 0.2 | NaN | NaN | NaN | NaN | Nitrogen | NaN | 60 | -20 | 60 | 0 | 60 | 0 | 60
21 | 2017 | DOI: 10.1002/adfm.201604744 | 30 | 91 | 3.03 | C6H4Cl2 | 180 | 38 | 0.225 | 147.01 | NaN | NaN | NaN | NaN | NaN | 9 | NaN | NaN | NaN | NaN | NaN | 100 | Nitrogen | silicon wafer | CYTOP | 500 | NaN | NaN | Au | 10000 | 10 | NaN | PEIE | Spin-Coating | 2000 | 60 | [5 empty] | 110 | 0.33 | Nitrogen | Nitrogen | TGBC | Saturation | NaN | NaN | NaN | 0.21 | NaN | NaN | NaN | NaN | Nitrogen | NaN | 60 | -20 | 60 | 0 | 60 | 0 | 60
22 | 2017 | DOI: 10.1002/adfm.201604744 | 30 | 91 | 3.03 | C6H4Cl2 | 180 | 38 | 0.225 | 147.01 | NaN | NaN | NaN | NaN | NaN | 9 | NaN | NaN | NaN | NaN | NaN | 100 | Nitrogen | silicon wafer | CYTOP | 500 | NaN | NaN | Au | 10000 | 5 | NaN | PEIE | Spin-Coating | 2000 | 60 | [5 empty] | 110 | 0.33 | Nitrogen | Nitrogen | TGBC | Saturation | NaN | NaN | NaN | 0.23 | NaN | NaN | NaN | NaN | Nitrogen | NaN | 60 | -20 | 60 | 0 | 60 | 0 | 60
23 | 2017 | DOI: 10.1002/adfm.201604744 | 35 | 124 | 3.5 | C6H4Cl2 | 180 | 38 | 0.225 | 147.01 | NaN | NaN | NaN | NaN | NaN | 9 | NaN | NaN | NaN | NaN | NaN | 100 | Nitrogen | silicon wafer | CYTOP | 500 | NaN | NaN | Au | 10000 | 20 | NaN | PEIE | Spin-Coating | 2000 | 60 | [5 empty] | 110 | 0.33 | Nitrogen | Nitrogen | TGBC | Saturation | NaN | NaN | NaN | 0.19 | NaN | NaN | NaN | NaN | Nitrogen | NaN | 60 | -20 | 60 | 0 | 60 | 0 | 60
24 | 2017 | DOI: 10.1002/adfm.201604744 | 35 | 124 | 3.5 | C6H4Cl2 | 180 | 38 | 0.225 | 147.01 | NaN | NaN | NaN | NaN | NaN | 9 | NaN | NaN | NaN | NaN | NaN | 100 | Nitrogen | silicon wafer | CYTOP | 500 | NaN | NaN | Au | 10000 | 10 | NaN | PEIE | Spin-Coating | 2000 | 60 | [5 empty] | 110 | 0.33 | Nitrogen | Nitrogen | TGBC | Saturation | NaN | NaN | NaN | 0.2 | NaN | NaN | NaN | NaN | Nitrogen | NaN | 60 | -20 | 60 | 0 | 60 | 0 | 60
25 | 2017 | DOI: 10.1002/adfm.201604744 | 35 | 124 | 3.5 | C6H4Cl2 | 180 | 38 | 0.225 | 147.01 | NaN | NaN | NaN | NaN | NaN | 9 | NaN | NaN | NaN | NaN | NaN | 100 | Nitrogen | silicon wafer | CYTOP | 500 | NaN | NaN | Au | 10000 | 5 | NaN | PEIE | Spin-Coating | 2000 | 60 | [5 empty] | 110 | 0.33 | Nitrogen | Nitrogen | TGBC | Saturation | NaN | NaN | NaN | 0.26 | NaN | NaN | NaN | NaN | Nitrogen | NaN | 60 | -20 | 60 | 0 | 60 | 0 | 60
26 | 2017 | DOI: 10.1002/adfm.201604744 | 41 | 123 | 3 | C6H4Cl2 | 180 | 38 | 0.225 | 147.01 | NaN | NaN | NaN | NaN | NaN | 9 | NaN | NaN | NaN | NaN | NaN | 100 | Nitrogen | silicon wafer | CYTOP | 500 | NaN | NaN | Au | 10000 | 20 | NaN | PEIE | Spin-Coating | 2000 | 60 | [5 empty] | 110 | 0.33 | Nitrogen | Nitrogen | TGBC | Saturation | NaN | NaN | NaN | 0.15 | NaN | NaN | NaN | NaN | Nitrogen | NaN | 60 | -20 | 60 | 0 | 60 | 0 | 60
27 | 2017 | DOI: 10.1002/adfm.201604744 | 41 | 123 | 3 | C6H4Cl2 | 180 | 38 | 0.225 | 147.01 | NaN | NaN | NaN | NaN | NaN | 9 | NaN | NaN | NaN | NaN | NaN | 100 | Nitrogen | silicon wafer | CYTOP | 500 | NaN | NaN | Au | 10000 | 10 | NaN | PEIE | Spin-Coating | 2000 | 60 | [5 empty] | 110 | 0.33 | Nitrogen | Nitrogen | TGBC | Saturation | NaN | NaN | NaN | 0.17 | NaN | NaN | NaN | NaN | Nitrogen | NaN | 60 | -20 | 60 | 0 | 60 | 0 | 60
28 | 2017 | DOI: 10.1002/adfm.201604744 | 41 | 123 | 3 | C6H4Cl2 | 180 | 38 | 0.225 | 147.01 | NaN | NaN | NaN | NaN | NaN | 9 | NaN | NaN | NaN | NaN | NaN | 100 | Nitrogen | silicon wafer | CYTOP | 500 | NaN | NaN | Au | 10000 | 5 | NaN | PEIE | Spin-Coating | 2000 | 60 | [5 empty] | 110 | 0.33 | Nitrogen | Nitrogen | TGBC | Saturation | NaN | NaN | NaN | 0.22 | NaN | NaN | NaN | NaN | Nitrogen | NaN | 60 | -20 | 60 | 0 | 60 | 0 | 60
29 | 2018 | DOI: 10.1002/aelm.201700559 | NaN | NaN | NaN | C8H10 | 139 | 33.1 | 0.074 | 106.16 | C10H7Cl | 259.3 | 37 | 0.194 | 162.62 | 15 | NaN | NaN | NaN | NaN | NaN | 100 | Ambient | silicon wafer | CYTOP | 500 | NaN | NaN | Au | 10000 | 20 | NaN | PEIE | Spin-Coating | 12000 | 60 | [5 empty] | 110 | 0.33 | Ambient | Ambient | TGBC | Saturation | NaN | NaN | NaN | 0.29 | NaN | NaN | 5.2 | 5500 | NaN | NaN | 60 | -20 | 60 | 0 | 60 | 0 | 60
30 | 2018 | DOI: 10.1002/aelm.201700559 | NaN | NaN | NaN | C6H4Cl2 | 180 | 38 | 0.225 | 147.01 | NaN | NaN | NaN | NaN | NaN | 15 | NaN | NaN | NaN | NaN | NaN | 100 | Ambient | silicon wafer | CYTOP | 500 | NaN | NaN | Au | 10000 | 20 | NaN | PEIE | Spin-Coating | 2000 | 60 | [5 empty] | 110 | 0.33 | Ambient | Ambient | TGBC | Saturation | NaN | NaN | NaN | 0.21 | NaN | NaN | 4.8 | 5500 | NaN | NaN | 60 | -20 | 60 | 0 | 60 | 0 | 60
31 | 2018 | DOI: 10.1002/aelm.201700559 | NaN | NaN | NaN | CHCl3 | 61.2 | 39.1 | 0.259 | 119.38 | NaN | NaN | NaN | NaN | NaN | 3.75 | NaN | NaN | NaN | NaN | NaN | 100 | Ambient | silicon wafer | CYTOP | 500 | NaN | NaN | Au | 10000 | 20 | NaN | PEIE | Spin-Coating | 1000 | 60 | [5 empty] | 110 | 0.33 | Ambient | Ambient | TGBC | Saturation | NaN | NaN | NaN | 0.43 | NaN | NaN | 6.5 | 10000 | NaN | NaN | 60 | -20 | 60 | 0 | 60 | 0 | 60
32 | 2018 | DOI: 10.1002/aelm.201700559 | NaN | NaN | NaN | C6H5Cl | 132 | 36.8 | 0.188 | 112.56 | NaN | NaN | NaN | NaN | NaN | 7.5 | NaN | NaN | NaN | NaN | NaN | 100 | Ambient | silicon wafer | CYTOP | 500 | NaN | NaN | Au | 10000 | 20 | NaN | PEIE | Spin-Coating | 1000 | 60 | [5 empty] | 110 | 0.33 | Ambient | Ambient | TGBC | Saturation | NaN | NaN | NaN | 0.31 | NaN | NaN | 5.1 | 55000 | NaN | NaN | 60 | -20 | 60 | 0 | 60 | 0 | 60
33 | 2018 | DOI: 10.1002/aelm.201700559 | NaN | NaN | NaN | C7H8 | 110.6 | 33.9 | 0.099 | 92.14 | NaN | NaN | NaN | NaN | NaN | 7.5 | NaN | NaN | NaN | NaN | NaN | 100 | Ambient | silicon wafer | CYTOP | 500 | NaN | NaN | Au | 10000 | 20 | NaN | PEIE | Spin-Coating | 8000 | 60 | [5 empty] | 110 | 0.33 | Ambient | Ambient | TGBC | Saturation | NaN | NaN | NaN | 0.55 | NaN | NaN | 6.2 | 100000 | NaN | NaN | 60 | -20 | 60 | 0 | 60 | 0 | 60
34 | 2018 | DOI: 10.1002/aelm.201700559 | NaN | NaN | NaN | C8H10 | 139 | 33.1 | 0.074 | 106.16 | NaN | NaN | NaN | NaN | NaN | 15 | NaN | NaN | NaN | NaN | NaN | 100 | Ambient | silicon wafer | CYTOP | 500 | NaN | NaN | Au | 10000 | 20 | NaN | PEIE | Spin-Coating | 12000 | 60 | [5 empty] | 110 | 0.33 | Ambient | Ambient | TGBC | Saturation | NaN | NaN | NaN | 0.56 | NaN | NaN | 5 | 100000 | NaN | NaN | 60 | -20 | 60 | 0 | 60 | 0 | 60
35 | 2020 | https://dx.doi.org/10.1021/acsami.0c07385 | NaN | NaN | NaN | C10H7Cl | 259.3 | 37 | 0.194 | 162.62 | NaN | NaN | NaN | NaN | NaN | 10 | NaN | NaN | NaN | NaN | NaN | 100 | NaN | glass | PMMA | 500 | NaN | NaN | Au | NaN | NaN | NaN | PMMA | Blade coating | NaN | NaN | 2 | 100 | 8 | NaN | 25 | 200 | 0.5 | Nitrogen | NaN | TGBC | Saturation | NaN | NaN | NaN | 0.05 | NaN | NaN | 16.69 | 1000 | NaN | NaN | 60 | -10 | 60 | 0 | 60 | 0 | 60
36 | 2020 | https://dx.doi.org/10.1021/acsami.0c07385 | NaN | NaN | NaN | C10H7Cl | 259.3 | 37 | 0.194 | 162.62 | NaN | NaN | NaN | NaN | NaN | 10 | NaN | NaN | NaN | NaN | NaN | 100 | NaN | glass | PMMA | 500 | NaN | NaN | Au | NaN | NaN | NaN | PMMA | Blade coating | NaN | NaN | 2 | 100 | 8 | NaN | 50 | 200 | 0.5 | Nitrogen | NaN | TGBC | Saturation | NaN | NaN | NaN | 0.07 | NaN | NaN | 7.17 | 10000 | NaN | NaN | 60 | -10 | 60 | 0 | 60 | 0 | 60
37 | 2020 | https://dx.doi.org/10.1021/acsami.0c07385 | NaN | NaN | NaN | C10H7Cl | 259.3 | 37 | 0.194 | 162.62 | NaN | NaN | NaN | NaN | NaN | 10 | NaN | NaN | NaN | NaN | NaN | 100 | NaN | glass | PMMA | 500 | NaN | NaN | Au | NaN | NaN | NaN | PMMA | Blade coating | NaN | NaN | 2 | 100 | 8 | NaN | 75 | 200 | 0.5 | Nitrogen | NaN | TGBC | Saturation | NaN | NaN | NaN | 0.28 | NaN | NaN | 17.78 | 10000 | Nitrogen | NaN | 60 | -10 | 60 | 0 | 60 | 0 | 60
38 | 2020 | https://dx.doi.org/10.1021/acsami.0c07385 | NaN | NaN | NaN | C10H7Cl | 259.3 | 37 | 0.194 | 162.62 | NaN | NaN | NaN | NaN | NaN | 10 | NaN | NaN | NaN | NaN | NaN | 100 | NaN | glass | PMMA | 500 | NaN | NaN | Au | NaN | NaN | NaN | PMMA | Blade coating | NaN | NaN | 2 | 100 | 8 | NaN | 100 | 200 | 0.5 | Nitrogen | NaN | TGBC | Saturation | NaN | NaN | NaN | 2.53 | NaN | NaN | 23.16 | 10000 | Nitrogen | NaN | 60 | -10 | 60 | 0 | 60 | 0 | 60
39 | 2020 | https://dx.doi.org/10.1021/acsami.0c07385 | NaN | NaN | NaN | C10H7Cl | 259.3 | 37 | 0.194 | 162.62 | NaN | NaN | NaN | NaN | NaN | 10 | NaN | NaN | NaN | NaN | NaN | 100 | NaN | glass | PMMA | 500 | NaN | NaN | Au | NaN | NaN | NaN | PMMA | Blade coating | NaN | NaN | 2 | 100 | 8 | NaN | 125 | 200 | 0.5 | Nitrogen | NaN | TGBC | Saturation | NaN | NaN | NaN | 0.92 | NaN | NaN | 20.02 | 10000 | Nitrogen | NaN | 60 | -10 | 60 | 0 | 60 | 0 | 60
40 | 2020 | https://dx.doi.org/10.1021/acsami.0c07385 | NaN | NaN | NaN | C9H12 | 164.7 | 32.9 | 0.068 | 120.19 | NaN | NaN | NaN | NaN | NaN | 10 | NaN | NaN | NaN | NaN | NaN | 100 | NaN | glass | PMMA | 500 | NaN | NaN | Au | NaN | NaN | NaN | PMMA | Blade coating | NaN | NaN | 2 | 100 | 8 | NaN | 25 | 200 | 0.5 | Nitrogen | NaN | TGBC | Saturation | NaN | NaN | NaN | 2.03 | NaN | NaN | 24.52 | 10000 | Nitrogen | NaN | 60 | -10 | 60 | 0 | 60 | 0 | 60
41 | 2020 | https://dx.doi.org/10.1021/acsami.0c07385 | NaN | NaN | NaN | C9H12 | 164.7 | 32.9 | 0.068 | 120.19 | NaN | NaN | NaN | NaN | NaN | 10 | NaN | NaN | NaN | NaN | NaN | 100 | NaN | glass | PMMA | 500 | NaN | NaN | Au | NaN | NaN | NaN | PMMA | Blade coating | NaN | NaN | 2 | 100 | 8 | NaN | 50 | 200 | 0.5 | Nitrogen | NaN | TGBC | Saturation | NaN | NaN | NaN | 0.56 | NaN | NaN | 20.68 | 10000 | Nitrogen | NaN | 60 | -10 | 60 | 0 | 60 | 0 | 60
42 | 2020 | https://dx.doi.org/10.1021/acsami.0c07385 | NaN | NaN | NaN | C9H12 | 164.7 | 32.9 | 0.068 | 120.19 | NaN | NaN | NaN | NaN | NaN | 10 | NaN | NaN | NaN | NaN | NaN | 100 | NaN | glass | PMMA | 500 | NaN | NaN | Au | NaN | NaN | NaN | PMMA | Blade coating | NaN | NaN | 2 | 100 | 8 | NaN | 75 | 200 | 0.5 | Nitrogen | NaN | TGBC | Saturation | NaN | NaN | NaN | 0.2 | NaN | NaN | 17.25 | 10000 | Nitrogen | NaN | 60 | -10 | 60 | 0 | 60 | 0 | 60
43 | 2020 | https://dx.doi.org/10.1021/acsami.0c07385 | NaN | NaN | NaN | C9H12 | 164.7 | 32.9 | 0.068 | 120.19 | NaN | NaN | NaN | NaN | NaN | 10 | NaN | NaN | NaN | NaN | NaN | 100 | NaN | glass | PMMA | 500 | NaN | NaN | Au | NaN | NaN | NaN | PMMA | Blade coating | NaN | NaN | 2 | 100 | 8 | NaN | 100 | 200 | 0.5 | Nitrogen | NaN | TGBC | Saturation | NaN | NaN | NaN | 0.1 | NaN | NaN | 15.6 | 10000 | Nitrogen | NaN | 60 | -10 | 60 | 0 | 60 | 0 | 60
44 | 2020 | https://dx.doi.org/10.1021/acsami.0c07385 | NaN | NaN | NaN | C9H12 | 164.7 | 32.9 | 0.068 | 120.19 | NaN | NaN | NaN | NaN | NaN | 10 | NaN | NaN | NaN | NaN | NaN | 100 | NaN | glass | PMMA | 500 | NaN | NaN | Au | NaN | NaN | NaN | PMMA | Blade coating | NaN | NaN | 2 | 100 | 8 | NaN | 125 | 200 | 0.5 | Nitrogen | NaN | TGBC | Saturation | NaN | NaN | NaN | 0.08 | NaN | NaN | 16.5 | 10000 | Nitrogen | NaN | 60 | -10 | 60 | 0 | 60 | 0 | 60
45 | 2019 | DOI: 10.1021/acs.chemmater.8b05114 | 15.2 | 26.6 | 1.75 | C6H5Cl | 132 | 36.8 | 0.188 | 112.56 | NaN | NaN | NaN | NaN | NaN | 2 | NaN | NaN | NaN | NaN | NaN | 100 | NaN | glass | PMMA | NaN | NaN | NaN | Au | 1500 | 150 | 3 | NaN | Spin-Coating | 2000 | 60 | NaN | NaN | NaN | NaN | NaN | 220 | 0.5 | NaN | NaN | TGBC | Saturation | NaN | NaN | NaN | 0.25 | NaN | NaN | 12.5 | 10000 | NaN | NaN | 60 | -10 | 60 | 0 | 60 | 0 | 60
46 | 2019 | DOI: 10.1021/acs.chemmater.8b05114 | 20.5 | 50.43 | 2.46 | C6H5Cl | 132 | 36.8 | 0.188 | 112.56 | NaN | NaN | NaN | NaN | NaN | 2 | NaN | NaN | NaN | NaN | NaN | 100 | NaN | glass | PMMA | NaN | NaN | NaN | Au | 1500 | 150 | 3 | NaN | Spin-Coating | 2000 | 60 | NaN | NaN | NaN | NaN | NaN | 220 | 0.5 | NaN | NaN | TGBC | Saturation | NaN | NaN | NaN | 0.26 | NaN | NaN | 24.1 | 1000 | NaN | NaN | 60 | -10 | 60 | 0 | 60 | 0 | 60
47 | 2019 | DOI: 10.1021/acs.chemmater.8b05114 | 48.3 | 99.5 | 2.06 | C6H5Cl | 132 | 36.8 | 0.188 | 112.56 | NaN | NaN | NaN | NaN | NaN | 2 | NaN | NaN | NaN | NaN | NaN | 100 | NaN | glass | PMMA | NaN | NaN | NaN | Au | 1500 | 150 | 3 | NaN | Spin-Coating | 2000 | 60 | NaN | NaN | NaN | NaN | NaN | 220 | 0.5 | NaN | NaN | TGBC | Saturation | NaN | NaN | NaN | 0.33 | NaN | NaN | 13.9 | 10000 | NaN | NaN | 60 | -10 | 60 | 0 | 60 | 0 | 60
48 | 2019 | DOI: 10.1021/acs.chemmater.8b05114 | 103.5 | 236 | 2.28 | C6H5Cl | 132 | 36.8 | 0.188 | 112.56 | NaN | NaN | NaN | NaN | NaN | 2 | NaN | NaN | NaN | NaN | NaN | 100 | NaN | glass | PMMA | NaN | NaN | NaN | Au | 1500 | 150 | 3 | NaN | Spin-Coating | 2000 | 60 | NaN | NaN | NaN | NaN | NaN | 220 | 0.5 | NaN | NaN | TGBC | Saturation | NaN | NaN | NaN | 0.21 | NaN | NaN | 4.4 | 100000 | NaN | NaN | 60 | -10 | 60 | 0 | 60 | 0 | 60
49 | 2019 | DOI: 10.1021/acs.chemmater.8b05114 | 163.2 | 394.34 | 2.42 | C6H5Cl | 132 | 36.8 | 0.188 | 112.56 | NaN | NaN | NaN | NaN | NaN | 2 | NaN | NaN | NaN | NaN | NaN | 100 | NaN | glass | PMMA | NaN | NaN | NaN | Au | 1500 | 150 | 3 | NaN | Spin-Coating | 2000 | 60 | NaN | NaN | NaN | NaN | NaN | 220 | 0.5 | NaN | NaN | TGBC | Saturation | NaN | NaN | NaN | 0.12 | NaN | NaN | 4.5 | 100000 | NaN | NaN | 60 | -10 | 60 | 0 | 60 | 0 | 60
50 | 2015 | http://www.pnas.org/cgi/doi/10.1073/pnas.1501381112 | NaN | NaN | NaN | C6H4Cl2 | 180 | 38 | 0.225 | 147.01 | NaN | NaN | NaN | NaN | NaN | 8 | NaN | NaN | NaN | NaN | NaN | 100 | NaN | glass | PTrFE | 600 | NaN | NaN | Au | 500 | 30 | NaN | NaN | Spin-Coating | 1000 | 90 | NaN | NaN | NaN | NaN | NaN | 120 | 0.5 | Nitrogen | NaN | TGBC | Saturation | NaN | 0.0081 | NaN | 0.022 | NaN | NaN | NaN | NaN | Ambient | NaN | 30 | -60 | 30 | NaN | NaN | NaN | NaN
51 | 2015 | http://www.pnas.org/cgi/doi/10.1073/pnas.1501381112 | NaN | NaN | NaN | C6H4Cl2 | 180 | 38 | 0.225 | 147.01 | NaN | NaN | NaN | NaN | NaN | 8 | NaN | NaN | NaN | NaN | NaN | 40 | NaN | glass | PTrFE | 600 | NaN | NaN | Au | 500 | 30 | NaN | NaN | Spin-Coating | 1000 | 90 | NaN | NaN | NaN | NaN | NaN | 120 | 0.5 | Nitrogen | NaN | TGBC | Saturation | NaN | NaN | NaN | NaN | NaN | NaN | NaN | NaN | Ambient | NaN | 30 | -60 | 30 | NaN | NaN | NaN | NaN
52 | 2015 | http://www.pnas.org/cgi/doi/10.1073/pnas.1501381112 | NaN | NaN | NaN | C6H4Cl2 | 180 | 38 | 0.225 | 147.01 | NaN | NaN | NaN | NaN | NaN | 8 | NaN | NaN | NaN | NaN | NaN | 10 | NaN | glass | PTrFE | 600 | NaN | NaN | Au | 500 | 30 | NaN | NaN | Spin-Coating | 1000 | 90 | NaN | NaN | NaN | NaN | NaN | 120 | 0.5 | Nitrogen | NaN | TGBC | Saturation | NaN | 0.0076 | NaN | 0.017 | NaN | NaN | NaN | NaN | Ambient | NaN | 30 | -60 | 30 | NaN | NaN | NaN | NaN
53 | 2015 | http://www.pnas.org/cgi/doi/10.1073/pnas.1501381112 | NaN | NaN | NaN | C6H4Cl2 | 180 | 38 | 0.225 | 147.01 | NaN | NaN | NaN | NaN | NaN | 8 | NaN | NaN | NaN | NaN | NaN | 5 | NaN | glass | PTrFE | 600 | NaN | NaN | Au | 500 | 30 | NaN | NaN | Spin-Coating | 1000 | 90 | NaN | NaN | NaN | NaN | NaN | 120 | 0.5 | Nitrogen | NaN | TGBC | Saturation | NaN | 0.027 | NaN | 0.09 | NaN | NaN | NaN | NaN | Ambient | NaN | 30 | -60 | 30 | NaN | NaN | NaN | NaN
54 | 2015 | http://www.pnas.org/cgi/doi/10.1073/pnas.1501381112 | NaN | NaN | NaN | C6H4Cl2 | 180 | 38 | 0.225 | 147.01 | NaN | NaN | NaN | NaN | NaN | 8 | NaN | NaN | NaN | NaN | NaN | 3 | NaN | glass | PTrFE | 600 | NaN | NaN | Au | 500 | 30 | NaN | NaN | Spin-Coating | 1000 | 90 | NaN | NaN | NaN | NaN | NaN | 120 | 0.5 | Nitrogen | NaN | TGBC | Saturation | NaN | 0.017 | NaN | 0.1 | NaN | NaN | NaN | NaN | Ambient | NaN | 30 | -60 | 30 | NaN | NaN | NaN | NaN
55 | 2015 | http://www.pnas.org/cgi/doi/10.1073/pnas.1501381112 | NaN | NaN | NaN | C6H4Cl2 | 180 | 38 | 0.225 | 147.01 | NaN | NaN | NaN | NaN | NaN | 8 | NaN | NaN | NaN | NaN | NaN | 2 | NaN | glass | PTrFE | 600 | NaN | NaN | Au | 500 | 30 | NaN | NaN | Spin-Coating | 1000 | 90 | NaN | NaN | NaN | NaN | NaN | 120 | 0.5 | Nitrogen | NaN | TGBC | Saturation | NaN | 0.01 | NaN | 0.053 | NaN | NaN | NaN | NaN | Ambient | NaN | 30 | -60 | 30 | NaN | NaN | NaN | NaN
56 | 2015 | http://www.pnas.org/cgi/doi/10.1073/pnas.1501381112 | NaN | NaN | NaN | C6H4Cl2 | 180 | 38 | 0.225 | 147.01 | NaN | NaN | NaN | NaN | NaN | 8 | NaN | NaN | NaN | NaN | NaN | 1 | NaN | glass | PTrFE | 600 | NaN | NaN | Au | 500 | 30 | NaN | NaN | Spin-Coating | 1000 | 90 | NaN | NaN | NaN | NaN | NaN | 120 | 0.5 | Nitrogen | NaN | TGBC | Saturation | NaN | 0.07 | NaN | 0.027 | NaN | NaN | NaN | NaN | Ambient | NaN | 30 | -60 | 30 | NaN | NaN | NaN | NaN
57 | 2015 | http://www.pnas.org/cgi/doi/10.1073/pnas.1501381112 | NaN | NaN | NaN | C6H4Cl2 | 180 | 38 | 0.225 | 147.01 | NaN | NaN | NaN | NaN | NaN | 8 | NaN | NaN | NaN | NaN | NaN | 100 | NaN | glass | CYTOP | 550 | NaN | NaN | Au | 500 | 30 | NaN | NaN | Spin-Coating | 1000 | 90 | NaN | NaN | NaN | NaN | NaN | 120 | 0.5 | Nitrogen | NaN | TGBC | Saturation | NaN | NaN | NaN | 0.3 | NaN | NaN | NaN | NaN | Ambient | NaN | 60 | -10 | 60 | NaN | NaN | NaN | NaN
58 | 2015 | http://www.pnas.org/cgi/doi/10.1073/pnas.1501381112 | NaN | NaN | NaN | C6H4Cl2 | 180 | 38 | 0.225 | 147.01 | NaN | NaN | NaN | NaN | NaN | 8 | NaN | NaN | NaN | NaN | NaN | 40 | NaN | glass | CYTOP | 550 | NaN | NaN | Au | 500 | 30 | NaN | NaN | Spin-Coating | 1000 | 90 | NaN | NaN | NaN | NaN | NaN | 120 | 0.5 | Nitrogen | NaN | TGBC | Saturation | NaN | NaN | NaN | NaN | NaN | NaN | NaN | NaN | Ambient | NaN | 60 | -10 | 60 | NaN | NaN | NaN | NaN
59 | 2015 | http://www.pnas.org/cgi/doi/10.1073/pnas.1501381112 | NaN | NaN | NaN | C6H4Cl2 | 180 | 38 | 0.225 | 147.01 | NaN | NaN | NaN | NaN | NaN | 8 | NaN | NaN | NaN | NaN | NaN | 10 | NaN | glass | CYTOP | 550 | NaN | NaN | Au | 500 | 30 | NaN | NaN | Spin-Coating | 1000 | 90 | NaN | NaN | NaN | NaN | NaN | 120 | 0.5 | Nitrogen | NaN | TGBC | Saturation | NaN | NaN | NaN | 0.13 | NaN | NaN | NaN | NaN | Ambient | NaN | 60 | -10 | 60 | NaN | NaN | NaN | NaN
60 | 2015 | http://www.pnas.org/cgi/doi/10.1073/pnas.1501381112 | NaN | NaN | NaN | C6H4Cl2 | 180 | 38 | 0.225 | 147.01 | NaN | NaN | NaN | NaN | NaN | 8 | NaN | NaN | NaN | NaN | NaN | 5 | NaN | glass | CYTOP | 550 | NaN | NaN | Au | 500 | 30 | NaN | NaN | Spin-Coating | 1000 | 90 | NaN | NaN | NaN | NaN | NaN | 120 | 0.5 | Nitrogen | NaN | TGBC | Saturation | NaN | NaN | NaN | 0.13 | NaN | NaN | NaN | NaN | Ambient | NaN | 60 | -10 | 60 | NaN | NaN | NaN | NaN
61 | 2015 | http://www.pnas.org/cgi/doi/10.1073/pnas.1501381112 | NaN | NaN | NaN | C6H4Cl2 | 180 | 38 | 0.225 | 147.01 | NaN | NaN | NaN | NaN | NaN | 8 | NaN | NaN | NaN | NaN | NaN | 3 | NaN | glass | CYTOP | 550 | NaN | NaN | Au | 500 | 30 | NaN | NaN | Spin-Coating | 1000 | 90 | NaN | NaN | NaN | NaN | NaN | 120 | 0.5 | Nitrogen | NaN | TGBC | Saturation | NaN | NaN | NaN | 0.1 | NaN | NaN | NaN | NaN | Ambient | NaN | 60 | -10 | 60 | NaN | NaN | NaN | NaN
62 | 2015 | http://www.pnas.org/cgi/doi/10.1073/pnas.1501381112 | NaN | NaN | NaN | C6H4Cl2 | 180 | 38 | 0.225 | 147.01 | NaN | NaN | NaN | NaN | NaN | 8 | NaN | NaN | NaN | NaN | NaN | 2 | NaN | glass | CYTOP | 550 | NaN | NaN | Au | 500 | 30 | NaN | NaN | Spin-Coating | 1000 | 90 | NaN | NaN | NaN | NaN | NaN | 120 | 0.5 | Nitrogen | NaN | TGBC | Saturation | NaN | NaN | NaN | 0.11 | NaN | NaN | NaN | NaN | Ambient | NaN | 60 | -10 | 60 | NaN | NaN | NaN | NaN
63 | 2015 | http://www.pnas.org/cgi/doi/10.1073/pnas.1501381112 | NaN | NaN | NaN | C6H4Cl2 | 180 | 38 | 0.225 | 147.01 | NaN | NaN | NaN | NaN | NaN | 8 | NaN | NaN | NaN | NaN | NaN | 1 | NaN | glass | CYTOP | 550 | NaN | NaN | Au | 500 | 30 | NaN | NaN | Spin-Coating | 1000 | 90 | NaN | NaN | NaN | NaN | NaN | 120 | 0.5 | Nitrogen | NaN | TGBC | Saturation | NaN | NaN | NaN | 0.04 | NaN | NaN | NaN | NaN | Ambient | NaN | 60 | -10 | 60 | NaN | NaN | NaN | NaN
64 | 2022 | DOI:10.1002/aelm.202101324 | NaN | NaN | NaN | C8H10 | 138.4 | 33.1 | 0.074 | 138.4 | NaN | NaN | NaN | NaN | NaN | NaN | NaN | NaN | NaN | NaN | NaN | 100 | NaN | silicon wafer | SiO2 | 300 | NaN | NaN | Au | NaN | NaN | NaN | NaN | water cast | NaN | NaN | NaN | NaN | NaN | NaN | NaN | 110 | NaN | Nitrogen | NaN | BGBC | Saturation | 5 | NaN | NaN | 0.19 | NaN | NaN | NaN | NaN | NaN | NaN | 60 | -10 | 60 | 0 | 60 | 0 | 60
65 | 2022 | DOI:10.1002/aelm.202101324 | NaN | NaN | NaN | C8H10 | 138.4 | 33.1 | 0.074 | 138.4 | NaN | NaN | NaN | NaN | NaN | NaN | NaN | NaN | NaN | NaN | NaN | 100 | NaN | silicon wafer | SiO2 | 300 | NaN | NaN | Au | NaN | NaN | NaN | NaN | water cast | NaN | NaN | NaN | NaN | NaN | NaN | NaN | 110 | NaN | Nitrogen | NaN | BGBC | Saturation | 12 | NaN | NaN | 0.11 | NaN | NaN | NaN | NaN | NaN | NaN | 60 | -10 | 60 | 0 | 60 | 0 | 60
66 | 2022 | DOI:10.1002/aelm.202101324 | NaN | NaN | NaN | C8H10 | 138.4 | 33.1 | 0.074 | 138.4 | NaN | NaN | NaN | NaN | NaN | NaN | NaN | NaN | NaN | NaN | NaN | 100 | NaN | silicon wafer | SiO2 | 300 | NaN | NaN | Au | NaN | NaN | NaN | NaN | water cast | NaN | NaN | NaN | NaN | NaN | NaN | NaN | 110 | NaN | Nitrogen | NaN | BGBC | Saturation | 17 | NaN | NaN | 0.12 | NaN | NaN | NaN | NaN | NaN | NaN | 60 | -10 | 60 | 0 | 60 | 0 | 60
67 | 2022 | DOI:10.1002/aelm.202101324 | NaN | NaN | NaN | C8H10 | 138.4 | 33.1 | 0.074 | 138.4 | NaN | NaN | NaN | NaN | NaN | NaN | NaN | NaN | NaN | NaN | NaN | 100 | NaN | silicon wafer | SiO2 | 300 | NaN | NaN | Au | NaN | NaN | NaN | NaN | water cast | NaN | NaN | NaN | NaN | NaN | NaN | NaN | 110 | NaN | Nitrogen | NaN | BGBC | Saturation | 30 | NaN | NaN | 0.03 | NaN | NaN | NaN | NaN | NaN | NaN | 60 | -10 | 60 | 0 | 60 | 0 | 60
68 | 2022 | DOI:10.1002/aelm.202101324 | NaN | NaN | NaN | C8H10 | 138.4 | 33.1 | 0.074 | 138.4 | NaN | NaN | NaN | NaN | NaN | NaN | NaN | NaN | NaN | NaN | NaN | 100 | NaN | silicon wafer | CYTOP | 500 | NaN | NaN | Au | NaN | NaN | NaN | NaN | water cast | NaN | NaN | NaN | NaN | NaN | NaN | NaN | 110 | NaN | Nitrogen | NaN | TGBC | Saturation | 5 | NaN | NaN | 0.23 | NaN | NaN | NaN | NaN | NaN | NaN | 60 | -10 | 60 | 0 | 60 | 0 | 60
69 | 2022 | DOI:10.1002/aelm.202101324 | NaN | NaN | NaN | C8H10 | 138.4 | 33.1 | 0.074 | 138.4 | NaN | NaN | NaN | NaN | NaN | NaN | NaN | NaN | NaN | NaN | NaN | 100 | NaN | silicon wafer | CYTOP | 500 | NaN | NaN | Au | NaN | NaN | NaN | NaN | water cast | NaN | NaN | NaN | NaN | NaN | NaN | NaN | 110 | NaN | Nitrogen | NaN | TGBC | Saturation | 12 | NaN | NaN | 0.19 | NaN | NaN | NaN | NaN | NaN | NaN | 60 | -10 | 60 | 0 | 60 | 0 | 60
70 | 2022 | DOI:10.1002/aelm.202101324 | NaN | NaN | NaN | C8H10 | 138.4 | 33.1 | 0.074 | 138.4 | NaN | NaN | NaN | NaN | NaN | NaN | NaN | NaN | NaN | NaN | NaN | 100 | NaN | silicon wafer | CYTOP | 500 | NaN | NaN | Au | NaN | NaN | NaN | NaN | water cast | NaN | NaN | NaN | NaN | NaN | NaN | NaN | 110 | NaN | Nitrogen | NaN | TGBC | Saturation | 17 | NaN | NaN | 0.13 | NaN | NaN | NaN | NaN | NaN | NaN | 60 | -10 | 60 | 0 | 60 | 0 | 60
71 | 2022 | DOI:10.1002/aelm.202101324 | NaN | NaN | NaN | C8H10 | 138.4 | 33.1 | 0.074 | 138.4 | NaN | NaN | NaN | NaN | NaN | NaN | NaN | NaN | NaN | NaN | NaN | 100 | NaN | silicon wafer | CYTOP | 500 | NaN | NaN | Au | NaN | NaN | NaN | NaN | water cast | NaN | NaN | NaN | NaN | NaN | NaN | NaN | 110 | NaN | Nitrogen | NaN | TGBC | Saturation | 20 | NaN | NaN | 0.09 | NaN | NaN | NaN | NaN | NaN | NaN | 60 | -10 | 60 | 0 | 60 | 0 | 60
72 | 2021 | https://doi.org/10.1021/acs.macromol.1c01661 | 64.1 | 132.69 | 2.07 | C6H5Cl | 132 | 36.8 | 0.188 | 112.56 | NaN | NaN | NaN | NaN | NaN | 8 | NaN | NaN | NaN | NaN | NaN | 100 | NaN | NaN | CYTOP | 500 | NaN | NaN | Au | 10000 | 20 | 3.7 | PEIE | Spin-Coating | NaN | NaN | NaN | NaN | NaN | NaN | NaN | 180 | 0.33 | Nitrogen | NaN | TGBC | Saturation | NaN | NaN | NaN | 0.385 | NaN | NaN | 2.52 | NaN | Nitrogen | NaN | NaN | NaN | NaN | NaN | NaN | NaN | NaN
73 | 2021 | https://doi.org/10.1021/acs.macromol.1c01661 | 64.1 | 132.69 | 2.07 | C6H5Cl | 132 | 36.8 | 0.188 | 112.56 | NaN | NaN | NaN | NaN | NaN | 8 | PS | 8 | 32.4 | 33.37 | 1.03 | 87.5 | NaN | NaN | CYTOP | 500 | NaN | NaN | Au | 10000 | 20 | 3.7 | PEIE | Spin-Coating | NaN | NaN | NaN | NaN | NaN | NaN | NaN | 180 | 0.33 | Nitrogen | NaN | TGBC | Saturation | NaN | NaN | NaN | 0.3025 | NaN | NaN | 1.22 | NaN | Nitrogen | NaN | NaN | NaN | NaN | NaN | NaN | NaN | NaN
74 | 2021 | https://doi.org/10.1021/acs.macromol.1c01661 | 64.1 | 132.69 | 2.07 | C6H5Cl | 132 | 36.8 | 0.188 | 112.56 | NaN | NaN | NaN | NaN | NaN | 8 | PS | 8 | 32.4 | 33.37 | 1.03 | 75 | NaN | NaN | CYTOP | 500 | NaN | NaN | Au | 10000 | 20 | 3.7 | PEIE | Spin-Coating | NaN | NaN | NaN | NaN | NaN | NaN | NaN | 180 | 0.33 | Nitrogen | NaN | TGBC | Saturation | NaN | NaN | NaN | 0.27 | NaN | NaN | 1.26 | NaN | Nitrogen | NaN | NaN | NaN | NaN | NaN | NaN | NaN | NaN
75 | 2021 | https://doi.org/10.1021/acs.macromol.1c01661 | 64.1 | 132.69 | 2.07 | C6H5Cl | 132 | 36.8 | 0.188 | 112.56 | NaN | NaN | NaN | NaN | NaN | 8 | PS | 8 | 32.4 | 33.37 | 1.03 | 62.5 | NaN | NaN | CYTOP | 500 | NaN | NaN | Au | 10000 | 20 | 3.7 | PEIE | Spin-Coating | NaN | NaN | NaN | NaN | NaN | NaN | NaN | 180 | 0.33 | Nitrogen | NaN | TGBC | Saturation | NaN | NaN | NaN | 0.2286 | NaN | NaN | 3.94 | NaN | Nitrogen | NaN | NaN | NaN | NaN | NaN | NaN | NaN | NaN
76 | 2021 | https://doi.org/10.1021/acs.macromol.1c01661 | 64.1 | 132.69 | 2.07 | C6H5Cl | 132 | 36.8 | 0.188 | 112.56 | NaN | NaN | NaN | NaN | NaN | 8 | PS | 8 | 32.4 | 33.37 | 1.03 | 50 | NaN | NaN | CYTOP | 500 | NaN | NaN | Au | 10000 | 20 | 3.7 | PEIE | Spin-Coating | NaN | NaN | NaN | NaN | NaN | NaN | NaN | 180 | 0.33 | Nitrogen | NaN | TGBC | Saturation | NaN | NaN | NaN | 0.1886 | NaN | NaN | 2.38 | NaN | Nitrogen | NaN | NaN | NaN | NaN | NaN | NaN | NaN | NaN
77 | 2021 | https://doi.org/10.1021/acs.macromol.1c01661 | 64.1 | 132.69 | 2.07 | C6H5Cl | 132 | 36.8 | 0.188 | 112.56 | NaN | NaN | NaN | NaN | NaN | 8 | PS | 8 | 32.4 | 33.37 | 1.03 | 37.5 | NaN | NaN | CYTOP | 500 | NaN | NaN | Au | 10000 | 20 | 3.7 | PEIE | Spin-Coating | NaN | NaN | NaN | NaN | NaN | NaN | NaN | 180 | 0.33 | Nitrogen | NaN | TGBC | Saturation | NaN | NaN | NaN | 0.1763 | NaN | NaN | 3.26 | NaN | Nitrogen | NaN | NaN | NaN | NaN | NaN | NaN | NaN | NaN
78 | 2021 | https://doi.org/10.1021/acs.macromol.1c01661 | 64.1 | 132.69 | 2.07 | C6H5Cl | 132 | 36.8 | 0.188 | 112.56 | NaN | NaN | NaN | NaN | NaN | 8 | PS | 8 | 32.4 | 33.37 | 1.03 | 25 | NaN | NaN | CYTOP | 500 | NaN | NaN | Au | 10000 | 20 | 3.7 | PEIE | Spin-Coating | NaN | NaN | NaN | NaN | NaN | NaN | NaN | 180 | 0.33 | Nitrogen | NaN | TGBC | Saturation | NaN | NaN | NaN | 0.0981 | NaN | NaN | 2.23 | NaN | Nitrogen | NaN | NaN | NaN | NaN | NaN | NaN | NaN | NaN
79 | 2021 | https://doi.org/10.1021/acs.macromol.1c01661 | 64.1 | 132.69 | 2.07 | C6H5Cl | 132 | 36.8 | 0.188 | 112.56 | NaN | NaN | NaN | NaN | NaN | 8 | PS | 8 | 32.4 | 33.37 | 1.03 | 12.5 | NaN | NaN | CYTOP | 500 | NaN | NaN | Au | 10000 | 20 | 3.7 | PEIE | Spin-Coating | NaN | NaN | NaN | NaN | NaN | NaN | NaN | 180 | 0.33 | Nitrogen | NaN | TGBC | Saturation | NaN | NaN | NaN | 0.0253 | NaN | NaN | 5.54 | NaN | Nitrogen | NaN | NaN | NaN | NaN | NaN | NaN | NaN | NaN
80 | 2021 | https://doi.org/10.1021/acs.macromol.1c01661 | 64.1 | 132.69 | 2.07 | C6H5Cl | 132 | 36.8 | 0.188 | 112.56 | NaN | NaN | NaN | NaN | NaN | 8 | PS | 8 | 32.4 | 33.37 | 1.03 | 6.25 | NaN | NaN | CYTOP | 500 | NaN | NaN | Au | 10000 | 20 | 3.7 | PEIE | Spin-Coating | NaN | NaN | NaN | NaN | NaN | NaN | NaN | 180 | 0.33 | Nitrogen | NaN | TGBC | Saturation | NaN | NaN | NaN | 0.0087 | NaN | NaN | 14.73 | NaN | Nitrogen | NaN | NaN | NaN | NaN | NaN | NaN | NaN | NaN
81 | 2021 | https://doi.org/10.1021/acs.macromol.1c01661 | 64.1 | 132.69 | 2.07 | C6H5Cl | 132 | 36.8 | 0.188 | 112.56 | NaN | NaN | NaN | NaN | NaN | 8 | PS | 8 | 32.4 | 33.37 | 1.03 | 3.75 | NaN | NaN | CYTOP | 500 | NaN | NaN | Au | 10000 | 20 | 3.7 | PEIE | Spin-Coating | NaN | NaN | NaN | NaN | NaN | NaN | NaN | 180 | 0.33 | Nitrogen | NaN | TGBC | Saturation | NaN | NaN | NaN | 0.0076 | NaN | NaN | 13.91 | NaN | Nitrogen | NaN | NaN | NaN | NaN | NaN | NaN | NaN | NaN
82 | 2021 | https://doi.org/10.1021/acs.macromol.1c01661 | 64.1 | 132.69 | 2.07 | C6H5Cl | 132 | 36.8 | 0.188 | 112.56 | NaN | NaN | NaN | NaN | NaN | 8 | PS | 8 | 32.4 | 33.37 | 1.03 | 1.25 | NaN | NaN | CYTOP | 500 | NaN | NaN | Au | 10000 | 20 | 3.7 | PEIE | Spin-Coating | NaN | NaN | NaN | NaN | NaN | NaN | NaN | 180 | 0.33 | Nitrogen | NaN | TGBC | Saturation | NaN | NaN | NaN | 0.0015 | NaN | NaN | 7.58 | NaN | Nitrogen | NaN | NaN | NaN | NaN | NaN | NaN | NaN | NaN
83 | 2021 | https://doi.org/10.1021/acs.macromol.1c01661 | 64.1 | 132.69 | 2.07 | C6H5Cl | 132 | 36.8 | 0.188 | 112.56 | NaN | NaN | NaN | NaN | NaN | 8 | PS | 8 | 32.4 | 33.37 | 1.03 | 0.625 | NaN | NaN | CYTOP | 500 | NaN | NaN | Au | 10000 | 20 | 3.7 | PEIE | Spin-Coating | NaN | NaN | NaN | NaN | NaN | NaN | NaN | 180 | 0.33 | Nitrogen | NaN | TGBC | Saturation | NaN | NaN | NaN | 0.0023 | NaN | NaN | 0.23 | NaN | Nitrogen | NaN | NaN | NaN | NaN | NaN | NaN | NaN | NaN
84 | 2021 | https://doi.org/10.1021/acs.macromol.1c01661 | 64.1 | 132.69 | 2.07 | C6H5Cl | 132 | 36.8 | 0.188 | 112.56 | NaN | NaN | NaN | NaN | NaN | 8 | PS | 8 | 32.4 | 33.37 | 1.03 | 0.25 | NaN | NaN | CYTOP | 500 | NaN | NaN | Au | 10000 | 20 | 3.7 | PEIE | Spin-Coating | NaN | NaN | NaN | NaN | NaN | NaN | NaN | 180 | 0.33 | Nitrogen | NaN | TGBC | Saturation | NaN | NaN | NaN | NaN | NaN | NaN | NaN | NaN | Nitrogen | NaN | NaN | NaN | NaN | NaN | NaN | NaN | NaN
85 | 2021 | https://doi.org/10.1021/acs.macromol.1c01661 | 64.1 | 132.69 | 2.07 | C6H5Cl | 132 | 36.8 | 0.188 | 112.56 | NaN | NaN | NaN | NaN | NaN | 8 | PS | 8 | 32.4 | 33.37 | 1.03 | 0.125 | NaN | NaN | CYTOP | 500 | NaN | NaN | Au | 10000 | 20 | 3.7 | PEIE | Spin-Coating | NaN | NaN | NaN | NaN | NaN | NaN | NaN | 180 | 0.33 | Nitrogen | NaN | TGBC | Saturation | NaN | NaN | NaN | NaN | NaN | NaN | NaN | NaN | Nitrogen | NaN | NaN | NaN | NaN | NaN | NaN | NaN | NaN
86 | 2015 | https://doi.org/10.1021/acs.chemmater.5b03775 | NaN | NaN | NaN | C6H5Cl | 132 | 36.8 | 0.188 | 112.56 | NaN | NaN | NaN | NaN | NaN | 10 | NaN | NaN | NaN | NaN | NaN | 100 | NaN | glass | PMMA | 500 | NaN | NaN | Au | 10000 | 20 | NaN | NaN | Spin-Coating | 1500 | NaN | NaN | NaN | NaN | orthogonal | NaN | 200 | NaN | Nitrogen | Nitrogen | TGBC | Saturation | 40 | NaN | NaN | 0.12 | NaN | NaN | NaN | NaN | Nitrogen | NaN | 80 | -10 | 80 | NaN | NaN | NaN | NaN
87 | 2015 | https://doi.org/10.1021/acs.chemmater.5b03775 | NaN | NaN | NaN | C6H5Cl | 132 | 36.8 | 0.188 | 112.56 | NaN | NaN | NaN | NaN | NaN | 10 | NaN | NaN | NaN | NaN | NaN | 100 | NaN | glass | PMMA | 500 | NaN | NaN | Au | 10000 | 20 | NaN | NaN | Spin-Coating | 1500 | NaN | NaN | NaN | NaN | parallel | NaN | 200 | NaN | Nitrogen | Nitrogen | TGBC | Saturation | 40 | NaN | NaN | 0.6 | NaN | NaN | NaN | NaN | Nitrogen | NaN | 80 | -10 | 80 | NaN | NaN | NaN | NaN
88 | 2015 | https://doi.org/10.1021/acs.chemmater.5b03775 | NaN | NaN | NaN | C7H8 | 110.6 | 33.9 | 0.099 | 92.14 | NaN | NaN | NaN | NaN | NaN | 10 | NaN | NaN | NaN | NaN | NaN | 100 | NaN | glass | PMMA | 500 | NaN | NaN | Au | 10000 | 20 | NaN | NaN | Spin-Coating | 1500 | NaN | NaN | NaN | NaN | orthogonal | NaN | 200 | NaN | Nitrogen | Nitrogen | TGBC | Saturation | 40 | NaN | NaN | 0.11 | NaN | NaN | NaN | NaN | Nitrogen | NaN | 80 | -10 | 80 | NaN | NaN | NaN | NaN
89 | 2015 | https://doi.org/10.1021/acs.chemmater.5b03775 | NaN | NaN | NaN | C7H8 | 110.6 | 33.9 | 0.099 | 92.14 | NaN | NaN | NaN | NaN | NaN | 10 | NaN | NaN | NaN | NaN | NaN | 100 | NaN | glass | PMMA | 500 | NaN | NaN | Au | 10000 | 20 | NaN | NaN | Spin-Coating | 1500 | NaN | NaN | NaN | NaN | parallel | NaN | 200 | NaN | Nitrogen | Nitrogen | TGBC | Saturation | 40 | NaN | NaN | 0.95 | NaN | NaN | NaN | NaN | Nitrogen | NaN | 80 | -10 | 80 | NaN | NaN | NaN | NaN
90 | 2010 | https://doi.org/10.1063/1.3424792 | NaN | NaN | NaN | C6H4Cl2 | 180 | 38 | 0.225 | 147.01 | NaN | NaN | NaN | NaN | NaN | 9 | NaN | NaN | NaN | NaN | NaN | 100 | NaN | glass | CYTOP | 450 | NaN | NaN | Au | 1000 | 21.5 | NaN | NaN | Spin-Coating | 1000 | 90 | NaN | NaN | NaN | NaN | NaN | 110 | 5 | NaN | NaN | TGBC | Saturation | 160 | NaN | NaN | 2.5 | NaN | NaN | NaN | NaN | NaN | NaN | 60 | -20 | 60 | 0 | 60 | 0 | 60
91 | 2013 | https://doi.org/10.1038/srep03425 | NaN | NaN | NaN | C9H12 | 164.7 | 32.9 | 0.068 | 120.19 | NaN | NaN | NaN | NaN | NaN | 5 | NaN | NaN | NaN | NaN | NaN | 100 | NaN | glass or silicon wafer | PMMA | 660 | NaN | NaN | Au | 10000 | 20 | 4.8 | NaN | Spin-Coating | 1000 | 60 | NaN | NaN | NaN | NaN | NaN | 120 | 14 | Nitrogen | Nitrogen | TGBC | linear | NaN | NaN | NaN | 0.242 | 0.08 | NaN | NaN | NaN | NaN | NaN | 50 | -10 | 50 | NaN | NaN | NaN | NaN
92 | 2013 | https://doi.org/10.1038/srep03425 | NaN | NaN | NaN | C9H12 | 164.7 | 32.9 | 0.068 | 120.19 | NaN | NaN | NaN | NaN | NaN | 5 | NaN | NaN | NaN | NaN | NaN | 100 | NaN | glass or silicon wafer | PMMA | 660 | NaN | NaN | Au | 10000 | 20 | 4.8 | NaN | Spin-Coating | 1000 | 60 | NaN | NaN | NaN | NaN | NaN | 120 | 14 | Nitrogen | Nitrogen | TGBC | Saturation | NaN | NaN | NaN | 0.75 | 0.495 | NaN | NaN | NaN | NaN | NaN | 50 | -10 | 50 | NaN | NaN | NaN | NaN
93 | 2013 | https://doi.org/10.1038/srep03425 | NaN | NaN | NaN | C7H8 | 110.6 | 33.9 | 0.099 | 92.14 | NaN | NaN | NaN | NaN | NaN | 5 | NaN | NaN | NaN | NaN | NaN | 100 | NaN | glass or silicon wafer | PMMA | 660 | NaN | NaN | Au | 10000 | 20 | 4.8 | NaN | Spin-Coating | 1000 | 60 | NaN | NaN | NaN | NaN | NaN | 120 | 14 | Nitrogen | Nitrogen | TGBC | linear | NaN | NaN | NaN | 0.279 | 0.109 | NaN | NaN | NaN | NaN | NaN | 50 | -10 | 50 | NaN | NaN | NaN | NaN
94 | 2013 | https://doi.org/10.1038/srep03425 | NaN | NaN | NaN | C7H8 | 110.6 | 33.9 | 0.099 | 92.14 | NaN | NaN | NaN | NaN | NaN | 5 | NaN | NaN | NaN | NaN | NaN | 100 | NaN | glass or silicon wafer | PMMA | 660 | NaN | NaN | Au | 10000 | 20 | 4.8 | NaN | Spin-Coating | 1000 | 60 | NaN | NaN | NaN | NaN | NaN | 120 | 14 | Nitrogen | Nitrogen | TGBC | Saturation | NaN | NaN | NaN | 0.73 | 0.37 | NaN | NaN | NaN | NaN | NaN | 50 | -10 | 50 | NaN | NaN | NaN | NaN
95 | 2013 | https://doi.org/10.1038/srep03425 | NaN | NaN | NaN | C6H4Cl2 | 180 | 38 | 0.225 | 147.01 | NaN | NaN | NaN | NaN | NaN | 9 | NaN | NaN | NaN | NaN | NaN | 100 | NaN | glass or silicon wafer | PMMA | 660 | NaN | NaN | Au | 10000 | 20 | 4.8 | NaN | Spin-Coating | 1000 | 60 | NaN | NaN | NaN | NaN | NaN | 120 | 14 | Nitrogen | Nitrogen | TGBC | linear | NaN | NaN | NaN | 0.071 | 0.025 | NaN | NaN | NaN | NaN | NaN | 50 | -10 | 50 | NaN | NaN | NaN | NaN
96 | 2013 | https://doi.org/10.1038/srep03425 | NaN | NaN | NaN | C6H4Cl2 | 180 | 38 | 0.225 | 147.01 | NaN | NaN | NaN | NaN | NaN | 9 | NaN | NaN | NaN | NaN | NaN | 100 | NaN | glass or silicon wafer | PMMA | 660 | NaN | NaN | Au | 10000 | 20 | 4.8 | NaN | Spin-Coating | 1000 | 60 | NaN | NaN | NaN | NaN | NaN | 120 | 14 | Nitrogen | Nitrogen | TGBC | Saturation | NaN | NaN | NaN | 0.095 | 0.05 | NaN | NaN | NaN | NaN | NaN | 50 | -10 | 50 | NaN | NaN | NaN | NaN
97 | 2013 | https://doi.org/10.1038/srep03425 | NaN | NaN | NaN | C10H7Cl | 259.3 | 37 | 0.194 | 162.62 | CHCl3 | 61.2 | 39.1 | 0.259 | 119.38 | 10 | NaN | NaN | NaN | NaN | NaN | 100 | NaN | glass or silicon wafer | PMMA | 660 | NaN | NaN | Au | 10000 | 20 | 4.8 | NaN | Spin-Coating | 1000 | 60 | NaN | NaN | NaN | NaN | NaN | 120 | 14 | Nitrogen | Nitrogen | TGBC | linear | NaN | NaN | NaN | 0.015 | 0.005 | NaN | NaN | NaN | NaN | NaN | 50 | -10 | 50 | NaN | NaN | NaN | NaN
98 | 2013 | https://doi.org/10.1038/srep03425 | NaN | NaN | NaN | C10H7Cl | 259.3 | 37 | 0.194 | 162.62 | CHCl3 | 61.2 | 39.1 | 0.259 | 119.38 | 10 | NaN | NaN | NaN | NaN | NaN | 100 | NaN | glass or silicon wafer | PMMA | 660 | NaN | NaN | Au | 10000 | 20 | 4.8 | NaN | Spin-Coating | 1000 | 60 | NaN | NaN | NaN | NaN | NaN | 120 | 14 | Nitrogen | Nitrogen | TGBC | Saturation | NaN | NaN | NaN | 0.02 | 0.005 | NaN | NaN | NaN | NaN | NaN | 50 | -10 | 50 | NaN | NaN | NaN | NaN
99 | 2014 | https://doi.org/10.1039/C4TC00390J | 46 | 82.8 | 1.8 | C6H4Cl2 | 180 | 38 | 0.225 | 147.01 | NaN | NaN | NaN | NaN | NaN | 8 | NaN | NaN | NaN | NaN | NaN | 100 | Nitrogen | glass | CYTOP | NaN | NaN | NaN | Au | 500 | 50 | 3.5 | NaN | Spin-Coating | NaN | NaN | NaN | NaN | NaN | NaN | NaN | NaN | NaN | NaN | ambient | TGBC | Saturation | NaN | NaN | NaN | 0.15 | NaN | NaN | NaN | 1000000 | Ambient | NaN | 60 | -60 | 60 | 0 | 60 | 0 | 60
100 | 2014 | https://doi.org/10.1039/C4TC00390J | 10.2 | 48 | 4.7 | C6H4Cl2 | 180 | 38 | 0.225 | 147.01 | NaN | NaN | NaN | NaN | NaN | 8 | NaN | NaN | NaN | NaN | NaN | 100 | Nitrogen | glass | CYTOP | NaN | NaN | NaN | Au | 500 | 50 | 3.5 | NaN | Spin-Coating | NaN | NaN | NaN | NaN | NaN | NaN | NaN | NaN | NaN | NaN | ambient | TGBC | Saturation | NaN | NaN | NaN | 0.195 | NaN | NaN | NaN | 1000000 | Ambient | NaN | 60 | -60 | 60 | 0 | 60 | 0 | 60
101 | 2014 | https://doi.org/10.1039/C4TC00390J | 46 | 82.8 | 1.8 | C8H10 | 138.4 | 33.1 | 0.074 | 138.4 | NaN | NaN | NaN | NaN | NaN | 0.01 | NaN | NaN | NaN | NaN | NaN | 100 | NaN | PET | CYTOP | 2000 | NaN | NaN | Au | 30000 | 20 | 3.5 | NaN | Role to role | NaN | NaN | 3 | NaN | NaN | NaN | NaN | 110 | 5 | NaN | NaN | TGBC | linear | NaN | NaN | NaN | 0.037 | NaN | NaN | 22.8 | 1250 | NaN | NaN | 60 | -60 | 60 | 0 | 60 | 0 | 60
102 | 2014 | https://doi.org/10.1039/C4TC00390J | 46 | 82.8 | 1.8 | C8H10 | 138.4 | 33.1 | 0.074 | 138.4 | NaN | NaN | NaN | NaN | NaN | 0.01 | NaN | NaN | NaN | NaN | NaN | 100 | NaN | PET | CYTOP | 2000 | NaN | NaN | Au | 30000 | 20 | 3.5 | PEIE | Role to role | NaN | NaN | 3 | NaN | NaN | NaN | NaN | 110 | 5 | NaN | NaN | TGBC | linear | NaN | NaN | NaN | 0.086 | NaN | NaN | 10.6 | 30 | NaN | NaN | 60 | -60 | 60 | 0 | 60 | 0 | 60
103 | 2014 | https://doi.org/10.1039/C4TC00390J | 46 | 82.8 | 1.8 | C8H10 | 138.4 | 33.1 | 0.074 | 138.4 | NaN | NaN | NaN | NaN | NaN | 0.01 | NaN | NaN | NaN | NaN | NaN | 100 | NaN | PET | CYTOP | 2000 | NaN | NaN | Au | 30000 | 20 | 3.5 | NaN | Role to role | NaN | NaN | 3 | NaN | NaN | NaN | NaN | 110 | 5 | NaN | NaN | TGBC | Saturation | NaN | NaN | NaN | 0.075 | NaN | NaN | 22.8 | 1250 | NaN | NaN | 60 | -60 | 60 | 0 | 60 | 0 | 60
104 | 2014 | https://doi.org/10.1039/C4TC00390J | 46 | 82.8 | 1.8 | C8H10 | 138.4 | 33.1 | 0.074 | 138.4 | NaN | NaN | NaN | NaN | NaN | 0.01 | NaN | NaN | NaN | NaN | NaN | 100 | NaN | PET | CYTOP | 2000 | NaN | NaN | Au | 30000 | 20 | 3.5 | PEIE | Role to role | NaN | NaN | 3 | NaN | NaN | NaN | NaN | 110 | 5 | NaN | NaN | TGBC | Saturation | NaN | NaN | NaN | 0.08 | NaN | NaN | 10.6 | 30 | NaN | NaN | 60 | -60 | 60 | 0 | 60 | 0 | 60
105 | 2014 | https://doi.org/10.1039/C4TC00390J | 10.2 | 48 | 4.7 | C8H10 | 138.4 | 33.1 | 0.074 | 138.4 | NaN | NaN | NaN | NaN | NaN | 0.01 | NaN | NaN | NaN | NaN | NaN | 100 | NaN | PET | CYTOP | 2000 | NaN | NaN | Au | 30000 | 20 | 3.5 | NaN | Role to role | NaN | NaN | 3 | NaN | NaN | NaN | NaN | 110 | 5 | NaN | NaN | TGBC | linear | NaN | NaN | NaN | 0.035 | NaN | NaN | 20 | 2003 | NaN | NaN | 60 | -60 | 60 | 0 | 60 | 0 | 60
106 | 2014 | https://doi.org/10.1039/C4TC00390J | 10.2 | 48 | 4.7 | C8H10 | 138.4 | 33.1 | 0.074 | 138.4 | NaN | NaN | NaN | NaN | NaN | 0.01 | NaN | NaN | NaN | NaN | NaN | 100 | NaN | PET | CYTOP | 2000 | NaN | NaN | Au | 30000 | 20 | 3.5 | PEIE | Role to role | NaN | NaN | 3 | NaN | NaN | NaN | NaN | 110 | 5 | NaN | NaN | TGBC | linear | NaN | NaN | NaN | 0.08 | NaN | NaN | 9.9 | 61 | NaN | NaN | 60 | -60 | 60 | 0 | 60 | 0 | 60
107 | 2014 | https://doi.org/10.1039/C4TC00390J | 10.2 | 48 | 4.7 | C8H10 | 138.4 | 33.1 | 0.074 | 138.4 | NaN | NaN | NaN | NaN | NaN | 0.01 | NaN | NaN | NaN | NaN | NaN | 100 | NaN | PET | CYTOP | 2000 | NaN | NaN | Au | 30000 | 20 | 3.5 | NaN | Role to role | NaN | NaN | 3 | NaN | NaN | NaN | NaN | 110 | 5 | NaN | NaN | TGBC | Saturation | NaN | NaN | NaN | 0.077 | NaN | NaN | 20 | 2003 | NaN | NaN | 60 | -60 | 60 | 0 | 60 | 0 | 60
108 | 2014 | https://doi.org/10.1039/C4TC00390J | 10.2 | 48 | 4.7 | C8H10 | 138.4 | 33.1 | 0.074 | 138.4 | NaN | NaN | NaN | NaN | NaN | 0.01 | NaN | NaN | NaN | NaN | NaN | 100 | NaN | PET | CYTOP | 2000 | NaN | NaN | Au | 30000 | 20 | 3.5 | PEIE | Role to role | NaN | NaN | 3 | NaN | NaN | NaN | NaN | 110 | 5 | NaN | NaN | TGBC | Saturation | NaN | NaN | NaN | 0.052 | NaN | NaN | 9.9 | 61 | NaN | NaN | 60 | -60 | 60 | 0 | 60 | 0 | 60
109 | 2022 | https://doi.org/10.1021/acsapm.2c00554 | 64.1 | 132.69 | 2.07 | C6H5Cl | 132 | 36.8 | 0.188 | 112.56 | NaN | NaN | NaN | NaN | NaN | 8 | NaN | NaN | NaN | NaN | NaN | 100 | NaN | silicon wafer | CYTOP | 550 | NaN | NaN | Au | 10000 | 20 | 3.9 | PEIE | blade coating | NaN | NaN | 0.02 | NaN | NaN | parallel | NaN | 110 | 1 | Nitrogen | NaN | TGBC | Saturation | NaN | NaN | NaN | 1.25 | NaN | NaN | 4.6 | NaN | Nitrogen | NaN | 60 | -10 | 60 | 0 | 60 | 0 | 60
110 | 2022 | https://doi.org/10.1021/acsapm.2c00554 | 64.1 | 132.69 | 2.07 | C6H5Cl | 132 | 36.8 | 0.188 | 112.56 | NaN | NaN | NaN | NaN | NaN | 8 | PS | 8 | 32.4 | 33.37 | 1.03 | 87.5 | NaN | silicon wafer | CYTOP | 550 | NaN | NaN | Au | 10000 | 20 | 3.9 | PEIE | blade coating | NaN | NaN | 0.02 | NaN | NaN | parallel | NaN | 110 | 1 | Nitrogen | NaN | TGBC | Saturation | NaN | NaN | NaN | 1.18 | NaN | NaN | 5.5 | NaN | Nitrogen | NaN | 60 | -10 | 60 | 0 | 60 | 0 | 60
111 | 2022 | https://doi.org/10.1021/acsapm.2c00554 | 64.1 | 132.69 | 2.07 | C6H5Cl | 132 | 36.8 | 0.188 | 112.56 | NaN | NaN | NaN | NaN | NaN | 8 | PS | 8 | 32.4 | 33.37 | 1.03 | 75 | NaN | silicon wafer | CYTOP | 550 | NaN | NaN | Au | 10000 | 20 | 3.9 | PEIE | blade coating | NaN | NaN | 0.02 | NaN | NaN | parallel | NaN | 110 | 1 | Nitrogen | NaN | TGBC | Saturation | NaN | NaN | NaN | 0.94 | NaN | NaN | 5.09 | NaN | Nitrogen | NaN | 60 | -10 | 60 | 0 | 60 | 0 | 60
112 | 2022 | https://doi.org/10.1021/acsapm.2c00554 | 64.1 | 132.69 | 2.07 | C6H5Cl | 132 | 36.8 | 0.188 | 112.56 | NaN | NaN | NaN | NaN | NaN | 8 | PS | 8 | 32.4 | 33.37 | 1.03 | 62.5 | NaN | silicon wafer | CYTOP | 550 | NaN | NaN | Au | 10000 | 20 | 3.9 | PEIE | blade coating | NaN | NaN | 0.02 | NaN | NaN | parallel | NaN | 110 | 1 | Nitrogen | NaN | TGBC | Saturation | NaN | NaN | NaN | 0.68 | NaN | NaN | 8.29 | NaN | Nitrogen | NaN | 60 | -10 | 60 | 0 | 60 | 0 | 60
113 | 2022 | https://doi.org/10.1021/acsapm.2c00554 | 64.1 | 132.69 | 2.07 | C6H5Cl | 132 | 36.8 | 0.188 | 112.56 | NaN | NaN | NaN | NaN | NaN | 8 | PS | 8 | 32.4 | 33.37 | 1.03 | 50 | NaN | silicon wafer | CYTOP | 550 | NaN | NaN | Au | 10000 | 20 | 3.9 | PEIE | blade coating | NaN | NaN | 0.02 | NaN | NaN | parallel | NaN | 110 | 1 | Nitrogen | NaN | TGBC | Saturation | NaN | NaN | NaN | 0.52 | NaN | NaN | 5.74 | NaN | Nitrogen | NaN | 60 | -10 | 60 | 0 | 60 | 0 | 60
114 | 2022 | https://doi.org/10.1021/acsapm.2c00554 | 64.1 | 132.69 | 2.07 | C6H5Cl | 132 | 36.8 | 0.188 | 112.56 | NaN | NaN | NaN | NaN | NaN | 8 | PS | 8 | 32.4 | 33.37 | 1.03 | 37.5 | NaN | silicon wafer | CYTOP | 550 | NaN | NaN | Au | 10000 | 20 | 3.9 | PEIE | blade coating | NaN | NaN | 0.02 | NaN | NaN | parallel | NaN | 110 | 1 | Nitrogen | NaN | TGBC | Saturation | NaN | NaN | NaN | 0.405 | NaN | NaN | 8.21 | NaN | Nitrogen | NaN | 60 | -10 | 60 | 0 | 60 | 0 | 60
115 | 2022 | https://doi.org/10.1021/acsapm.2c00554 | 64.1 | 132.69 | 2.07 | C6H5Cl | 132 | 36.8 | 0.188 | 112.56 | NaN | NaN | NaN | NaN | NaN | 8 | PS | 8 | 32.4 | 33.37 | 1.03 | 25 | NaN | silicon wafer | CYTOP | 550 | NaN | NaN | Au | 10000 | 20 | 3.9 | PEIE | blade coating | NaN | NaN | 0.02 | NaN | NaN | parallel | NaN | 110 | 1 | Nitrogen | NaN | TGBC | Saturation | NaN | NaN | NaN | 0.271 | NaN | NaN | 7.83 | NaN | Nitrogen | NaN | 60 | -10 | 60 | 0 | 60 | 0 | 60
116 | 2022 | https://doi.org/10.1021/acsapm.2c00554 | 64.1 | 132.69 | 2.07 | C6H5Cl | 132 | 36.8 | 0.188 | 112.56 | NaN | NaN | NaN | NaN | NaN | 8 | PS | 8 | 32.4 | 33.37 | 1.03 | 12.5 | NaN | silicon wafer | CYTOP | 550 | NaN | NaN | Au | 10000 | 20 | 3.9 | PEIE | blade coating | NaN | NaN | 0.02 | NaN | NaN | parallel | NaN | 110 | 1 | Nitrogen | NaN | TGBC | Saturation | NaN | NaN | NaN | 0.124 | NaN | NaN | 6.62 | NaN | Nitrogen | NaN | 60 | -10 | 60 | 0 | 60 | 0 | 60
117 | 2022 | https://doi.org/10.1021/acsapm.2c00554 | 64.1 | 132.69 | 2.07 | C6H5Cl | 132 | 36.8 | 0.188 | 112.56 | NaN | NaN | NaN | NaN | NaN | 8 | PS | 8 | 32.4 | 33.37 | 1.03 | 6.25 | NaN | silicon wafer | CYTOP | 550 | NaN | NaN | Au | 10000 | 20 | 3.9 | PEIE | blade coating | NaN | NaN | 0.02 | NaN | NaN | parallel | NaN | 110 | 1 | Nitrogen | NaN | TGBC | Saturation | NaN | NaN | NaN | 0.025 | NaN | NaN | 7.86 | NaN | Nitrogen | NaN | 60 | -10 | 60 | 0 | 60 | 0 | 60
118 | 2022 | https://doi.org/10.1021/acsapm.2c00554 | 64.1 | 132.69 | 2.07 | C6H5Cl | 132 | 36.8 | 0.188 | 112.56 | NaN | NaN | NaN | NaN | NaN | 8 | PS | 8 | 32.4 | 33.37 | 1.03 | 3.75 | NaN | silicon wafer | CYTOP | 550 | NaN | NaN | Au | 10000 | 20 | 3.9 | PEIE | blade coating | NaN | NaN | 0.02 | NaN | NaN | parallel | NaN | 110 | 1 | Nitrogen | NaN | TGBC | Saturation | NaN | NaN | NaN | 0.013 | NaN | NaN | 11.47 | NaN | Nitrogen | NaN | 60 | -10 | 60 | 0 | 60 | 0 | 60
119 | 2022 | https://doi.org/10.1021/acsapm.2c00554 | 64.1 | 132.69 | 2.07 | C6H5Cl | 132 | 36.8 | 0.188 | 112.56 | NaN | NaN | NaN | NaN | NaN | 8 | PS | 8 | 32.4 | 33.37 | 1.03 | 1.25 | NaN | silicon wafer | CYTOP | 550 | NaN | NaN | Au | 10000 | 20 | 3.9 | PEIE | blade coating | NaN | NaN | 0.02 | NaN | NaN | parallel | NaN | 110 | 1 | Nitrogen | NaN | TGBC | Saturation | NaN | NaN | NaN | 0.01 | NaN | NaN | 13.92 | NaN | Nitrogen | NaN | 60 | -10 | 60 | 0 | 60 | 0 | 60
120 | 2022 | https://doi.org/10.1021/acsapm.2c00554 | 64.1 | 132.69 | 2.07 | C6H5Cl | 132 | 36.8 | 0.188 | 112.56 | NaN | NaN | NaN | NaN | NaN | 8 | PS | 8 | 32.4 | 33.37 | 1.03 | 0.625 | NaN | silicon wafer | CYTOP | 550 | NaN | NaN | Au | 10000 | 20 | 3.9 | PEIE | blade coating | NaN | NaN | 0.02 | NaN | NaN | parallel | NaN | 110 | 1 | Nitrogen | NaN | TGBC | Saturation | NaN | NaN | NaN | 0.008 | NaN | NaN | 19.55 | NaN | Nitrogen | NaN | 60 | -10 | 60 | 0 | 60 | 0 | 60
121 | 2022 | https://doi.org/10.1021/acsapm.2c00554 | 64.1 | 132.69 | 2.07 | C6H5Cl | 132 | 36.8 | 0.188 | 112.56 | NaN | NaN | NaN | NaN | NaN | 8 | PS | 8 | 32.4 | 33.37 | 1.03 | 0.25 | NaN | silicon wafer | CYTOP | 550 | NaN | NaN | Au | 10000 | 20 | 3.9 | PEIE | blade coating | NaN | NaN | 0.02 | NaN | NaN | parallel | NaN | 110 | 1 | Nitrogen | NaN | TGBC | Saturation | NaN | NaN | NaN | 0.0012 | NaN | NaN | 17.35 | NaN | Nitrogen | NaN | 60 | -10 | 60 | 0 | 60 | 0 | 60
122 | 2022 | https://doi.org/10.1021/acsapm.2c00554 | 64.1 | 132.69 | 2.07 | C6H5Cl | 132 | 36.8 | 0.188 | 112.56 | NaN | NaN | NaN | NaN | NaN | 8 | NaN | NaN | NaN | NaN | NaN | 100 | NaN | silicon wafer | CYTOP | 550 | NaN | NaN | Au | 10000 | 20 | 3.9 | PEIE | blade coating | NaN | NaN | 0.02 | NaN | NaN | parpendicular | NaN | 110 | 1 | Nitrogen | NaN | TGBC | Saturation | NaN | NaN | NaN | 0.15 | NaN | NaN | 0.21 | NaN | Nitrogen | NaN | 60 | -10 | 60 | 0 | 60 | 0 | 60
123 | 2022 | https://doi.org/10.1021/acsapm.2c00554 | 64.1 | 132.69 | 2.07 | C6H5Cl | 132 | 36.8 | 0.188 | 112.56 | NaN | NaN | NaN | NaN | NaN | 8 | PS | 8 | 32.4 | 33.37 | 1.03 | 87.5 | NaN | silicon wafer | CYTOP | 550 | NaN | NaN | Au | 10000 | 20 | 3.9 | PEIE | blade coating | NaN | NaN | 0.02 | NaN | NaN | parpendicular | NaN | 110 | 1 | Nitrogen | NaN | TGBC | Saturation | NaN | NaN | NaN | 0.14 | NaN | NaN | 0.1 | NaN | Nitrogen | NaN | 60 | -10 | 60 | 0 | 60 | 0 | 60
124 | 2022 | https://doi.org/10.1021/acsapm.2c00554 | 64.1 | 132.69 | 2.07 | C6H5Cl | 132 | 36.8 | 0.188 | 112.56 | NaN | NaN | NaN | NaN | NaN | 8 | PS | 8 | 32.4 | 33.37 | 1.03 | 75 | NaN | silicon wafer | CYTOP | 550 | NaN | NaN | Au | 10000 | 20 | 3.9 | PEIE | blade coating | NaN | NaN | 0.02 | NaN | NaN | parpendicular | NaN | 110 | 1 | Nitrogen | NaN | TGBC | Saturation | NaN | NaN | NaN | 0.15 | NaN | NaN | 1.62 | NaN | Nitrogen | NaN | 60 | -10 | 60 | 0 | 60 | 0 | 60
125 | 2022 | https://doi.org/10.1021/acsapm.2c00554 | 64.1 | 132.69 | 2.07 | C6H5Cl | 132 | 36.8 | 0.188 | 112.56 | NaN | NaN | NaN | NaN | NaN | 8 | PS | 8 | 32.4 | 33.37 | 1.03 | 62.5 | NaN | silicon wafer | CYTOP | 550 | NaN | NaN | Au | 10000 | 20 | 3.9 | PEIE | blade coating | NaN | NaN | 0.02 | NaN | NaN | parpendicular | NaN | 110 | 1 | Nitrogen | NaN | TGBC | Saturation | NaN | NaN | NaN | 0.17 | NaN | NaN | 5.38 | NaN | Nitrogen | NaN | 60 | -10 | 60 | 0 | 60 | 0 | 60
126 | 2022 | https://doi.org/10.1021/acsapm.2c00554 | 64.1 | 132.69 | 2.07 | C6H5Cl | 132 | 36.8 | 0.188 | 112.56 | NaN | NaN | NaN | NaN | NaN | 8 | PS | 8 | 32.4 | 33.37 | 1.03 | 50 | NaN | silicon wafer | CYTOP | 550 | NaN | NaN | Au | 10000 | 20 | 3.9 | PEIE | blade coating | NaN | NaN | 0.02 | NaN | NaN | parpendicular | NaN | 110 | 1 | Nitrogen | NaN | TGBC | Saturation | NaN | NaN | NaN | 0.19 | NaN | NaN | 6.33 | NaN | Nitrogen | NaN | 60 | -10 | 60 | 0 | 60 | 0 | 60
127 | 2022 | https://doi.org/10.1021/acsapm.2c00554 | 64.1 | 132.69 | 2.07 | C6H5Cl | 132 | 36.8 | 0.188 | 112.56 | NaN | NaN | NaN | NaN | NaN | 8 | PS | 8 | 32.4 | 33.37 | 1.03 | 37.5 | NaN | silicon wafer | CYTOP | 550 | NaN | NaN | Au | 10000 | 20 | 3.9 | PEIE | blade coating | NaN | NaN | 0.02 | NaN | NaN | parpendicular | NaN | 110 | 1 | Nitrogen | NaN | TGBC | Saturation | NaN | NaN | NaN | 0.137 | NaN | NaN | 5.63 | NaN | Nitrogen | NaN | 60 | -10 | 60 | 0 | 60 | 0 | 60
128 | 2022 | https://doi.org/10.1021/acsapm.2c00554 | 64.1 | 132.69 | 2.07 | C6H5Cl | 132 | 36.8 | 0.188 | 112.56 | NaN | NaN | NaN | NaN | NaN | 8 | PS | 8 | 32.4 | 33.37 | 1.03 | 25 | NaN | silicon wafer | CYTOP | 550 | NaN | NaN | Au | 10000 | 20 | 3.9 | PEIE | blade coating | NaN | NaN | 0.02 | NaN | NaN | parpendicular | NaN | 110 | 1 | Nitrogen | NaN | TGBC | Saturation | NaN | NaN | NaN | 0.092 | NaN | NaN | 6.45 | NaN | Nitrogen | NaN | 60 | -10 | 60 | 0 | 60 | 0 | 60
129 | 2022 | https://doi.org/10.1021/acsapm.2c00554 | 64.1 | 132.69 | 2.07 | C6H5Cl | 132 | 36.8 | 0.188 | 112.56 | NaN | NaN | NaN | NaN | NaN | 8 | PS | 8 | 32.4 | 33.37 | 1.03 | 12.5 | NaN | silicon wafer | CYTOP | 550 | NaN | NaN | Au | 10000 | 20 | 3.9 | PEIE | blade coating | NaN | NaN | 0.02 | NaN | NaN | parpendicular | NaN | 110 | 1 | Nitrogen | NaN | TGBC | Saturation | NaN | NaN | NaN | 0.059 | NaN | NaN | 5.99 | NaN | Nitrogen | NaN | 60 | -10 | 60 | 0 | 60 | 0 | 60
130 | 2022 | https://doi.org/10.1021/acsapm.2c00554 | 64.1 | 132.69 | 2.07 | C6H5Cl | 132 | 36.8 | 0.188 | 112.56 | NaN | NaN | NaN | NaN | NaN | 8 | PS | 8 | 32.4 | 33.37 | 1.03 | 6.25 | NaN | silicon wafer | CYTOP | 550 | NaN | NaN | Au | 10000 | 20 | 3.9 | PEIE | blade coating | NaN | NaN | 0.02 | NaN | NaN | parpendicular | NaN | 110 | 1 | Nitrogen | NaN | TGBC | Saturation | NaN | NaN | NaN | 0.015 | NaN | NaN | 7.93 | NaN | Nitrogen | NaN | 60 | -10 | 60 | 0 | 60 | 0 | 60
131 | 2022 | https://doi.org/10.1021/acsapm.2c00554 | 64.1 | 132.69 | 2.07 | C6H5Cl | 132 | 36.8 | 0.188 | 112.56 | NaN | NaN | NaN | NaN | NaN | 8 | PS | 8 | 32.4 | 33.37 | 1.03 | 3.75 | NaN | silicon wafer | CYTOP | 550 | NaN | NaN | Au | 10000 | 20 | 3.9 | PEIE | blade coating | NaN | NaN | 0.02 | NaN | NaN | parpendicular | NaN | 110 | 1 | Nitrogen | NaN | TGBC | Saturation | NaN | NaN | NaN | 0.004 | NaN | NaN | 12.75 | NaN | Nitrogen | NaN | 60 | -10 | 60 | 0 | 60 | 0 | 60
132 | 2022 | https://doi.org/10.1021/acsapm.2c00554 | 64.1 | 132.69 | 2.07 | C6H5Cl | 132 | 36.8 | 0.188 | 112.56 | NaN | NaN | NaN | NaN | NaN | 8 | PS | 8 | 32.4 | 33.37 | 1.03 | 1.25 | NaN | silicon wafer | CYTOP | 550 | NaN | NaN | Au | 10000 | 20 | 3.9 | PEIE | blade coating | NaN | NaN | 0.02 | NaN | NaN | parpendicular | NaN | 110 | 1 | Nitrogen | NaN | TGBC | Saturation | NaN | NaN | NaN | 0.007 | NaN | NaN | 17.03 | NaN | Nitrogen | NaN | 60 | -10 | 60 | 0 | 60 | 0 | 60
133 | 2022 | https://doi.org/10.1021/acsapm.2c00554 | 64.1 | 132.69 | 2.07 | C6H5Cl | 132 | 36.8 | 0.188 | 112.56 | NaN | NaN | NaN | NaN | NaN | 8 | PS | 8 | 32.4 | 33.37 | 1.03 | 0.625 | NaN | silicon wafer | CYTOP | 550 | NaN | NaN | Au | 10000 | 20 | 3.9 | PEIE | blade coating | NaN | NaN | 0.02 | NaN | NaN | parpendicular | NaN | 110 | 1 | Nitrogen | NaN | TGBC | Saturation | NaN | NaN | NaN | 0.0198 | NaN | NaN | 22.4 | NaN | Nitrogen | NaN | 60 | -10 | 60 | 0 | 60 | 0 | 60
134 | 2022 | https://doi.org/10.1021/acsapm.2c00554 | 64.1 | 132.69 | 2.07 | C6H5Cl | 132 | 36.8 | 0.188 | 112.56 | NaN | NaN | NaN | NaN | NaN | 8 | PS | 8 | 32.4 | 33.37 | 1.03 | 0.25 | NaN | silicon wafer | CYTOP | 550 | NaN | NaN | Au | 10000 | 20 | 3.9 | PEIE | blade coating | NaN | NaN | 0.02 | NaN | NaN | parpendicular | NaN | 110 | 1 | Nitrogen | NaN | TGBC | Saturation | NaN | NaN | NaN | 0.0015 | NaN | NaN | 17.85 | NaN | Nitrogen | NaN | 60 | -10 | 60 | 0 | 60 | 0 | 60
135 | 2022 | https://doi.org/10.1021/acs.macromol.1c02329 | 57 | 171 | 3 | CHCl3 | 61.2 | 39.1 | 0.259 | 119.38 | NaN | NaN | NaN | NaN | NaN | 5 | NaN | NaN | NaN | NaN | NaN | 100 | NaN | glass | PMMA | 750 | NaN | NaN | Au | 5600 | 80 | 3.4 | NaN | blade coating | NaN | NaN | 0.5 | 50 | 75 | perpendicular | NaN | 200 | 0.5 | Nitrogen | NaN | TGBC | Saturation | NaN | NaN | NaN | 0.25 | NaN | NaN | NaN | NaN | Nitrogen | NaN | 60 | -10 | 60 | 0 | 60 | 0 | 60
136 | 2022 | https://doi.org/10.1021/acs.macromol.1c02329 | 57 | 171 | 3 | CHCl3 | 61.2 | 39.1 | 0.259 | 119.38 | NaN | NaN | NaN | NaN | NaN | 5 | Ethylene glycol | NaN | NaN | NaN | NaN | 99 | NaN | glass | PMMA | 750 | NaN | NaN | Au | 5600 | 80 | 3.4 | NaN | blade coating | NaN | NaN | 0.5 | 50 | 75 | perpendicular | NaN | 200 | 0.5 | Nitrogen | NaN | TGBC | Saturation | NaN | NaN | NaN | 0.69 | NaN | NaN | NaN | NaN | Nitrogen | NaN | 60 | -10 | 60 | 0 | 60 | 0 | 60
137 | 2022 | https://doi.org/10.1021/acs.macromol.1c02329 | 57 | 171 | 3 | CHCl3 | 61.2 | 39.1 | 0.259 | 119.38 | NaN | NaN | NaN | NaN | NaN | 5 | Ethylene glycol | NaN | NaN | NaN | NaN | 98 | NaN | glass | PMMA | 750 | NaN | NaN | Au | 5600 | 80 | 3.4 | NaN | blade coating | NaN | NaN | 0.5 | 50 | 75 | perpendicular | NaN | 200 | 0.5 | Nitrogen | NaN | TGBC | Saturation | NaN | NaN | NaN | 1.15 | NaN | NaN | NaN | NaN | Nitrogen | NaN | 60 | -10 | 60 | 0 | 60 | 0 | 60
138 | 2022 | https://doi.org/10.1021/acs.macromol.1c02329 | 57 | 171 | 3 | CHCl3 | 61.2 | 39.1 | 0.259 | 119.38 | NaN | NaN | NaN | NaN | NaN | 5 | Ethylene glycol | NaN | NaN | NaN | NaN | 97 | NaN | glass | PMMA | 750 | NaN | NaN | Au | 5600 | 80 | 3.4 | NaN | blade coating | NaN | NaN | 0.5 | 50 | 75 | perpendicular | NaN | 200 | 0.5 | Nitrogen | NaN | TGBC | Saturation | NaN | NaN | NaN | 1.21 | NaN | NaN | NaN | NaN | Nitrogen | NaN | 60 | -10 | 60 | 0 | 60 | 0 | 60
139 | 2022 | https://doi.org/10.1021/acs.macromol.1c02329 | 57 | 171 | 3 | CHCl3 | 61.2 | 39.1 | 0.259 | 119.38 | NaN | NaN | NaN | NaN | NaN | 5 | Ethylene glycol | NaN | NaN | NaN | NaN | 96 | NaN | glass | PMMA | 750 | NaN | NaN | Au | 5600 | 80 | 3.4 | NaN | blade coating | NaN | NaN | 0.5 | 50 | 75 | perpendicular | NaN | 200 | 0.5 | Nitrogen | NaN | TGBC | Saturation | NaN | NaN | NaN | 0.96 | NaN | NaN | NaN | NaN | Nitrogen | NaN | 60 | -10 | 60 | 0 | 60 | 0 | 60
140 | 2022 | https://doi.org/10.1021/acs.macromol.1c02329 | 57 | 171 | 3 | CHCl3 | 61.2 | 39.1 | 0.259 | 119.38 | NaN | NaN | NaN | NaN | NaN | 5 | NaN | NaN | NaN | NaN | NaN | 100 | NaN | glass | PMMA | 750 | NaN | NaN | Au | 5600 | 80 | 3.4 | NaN | blade coating | NaN | NaN | 0.5 | 50 | 75 | parallel | NaN | 200 | 0.5 | Nitrogen | NaN | TGBC | Saturation | NaN | NaN | NaN | 0.27 | NaN | NaN | NaN | NaN | Nitrogen | NaN | 60 | -10 | 60 | 0 | 60 | 0 | 60
141 | 2022 | https://doi.org/10.1021/acs.macromol.1c02329 | 57 | 171 | 3 | CHCl3 | 61.2 | 39.1 | 0.259 | 119.38 | NaN | NaN | NaN | NaN | NaN | 5 | Ethylene glycol | NaN | NaN | NaN | NaN | 99 | NaN | glass | PMMA | 750 | NaN | NaN | Au | 5600 | 80 | 3.4 | NaN | blade coating | NaN | NaN | 0.5 | 50 | 75 | parallel | NaN | 200 | 0.5 | Nitrogen | NaN | TGBC | Saturation | NaN | NaN | NaN | 0.41 | NaN | NaN | NaN | NaN | Nitrogen | NaN | 60 | -10 | 60 | 0 | 60 | 0 | 60
142 | 2022 | https://doi.org/10.1021/acs.macromol.1c02329 | 57 | 171 | 3 | CHCl3 | 61.2 | 39.1 | 0.259 | 119.38 | NaN | NaN | NaN | NaN | NaN | 5 | Ethylene glycol | NaN | NaN | NaN | NaN | 98 | NaN | glass | PMMA | 750 | NaN | NaN | Au | 5600 | 80 | 3.4 | NaN | blade coating | NaN | NaN | 0.5 | 50 | 75 | parallel | NaN | 200 | 0.5 | Nitrogen | NaN | TGBC | Saturation | NaN | NaN | NaN | 0.57 | NaN | NaN | NaN | NaN | Nitrogen | NaN | 60 | -10 | 60 | 0 | 60 | 0 | 60
143 | 2022 | https://doi.org/10.1021/acs.macromol.1c02329 | 57 | 171 | 3 | CHCl3 | 61.2 | 39.1 | 0.259 | 119.38 | NaN | NaN | NaN | NaN | NaN | 5 | Ethylene glycol | NaN | NaN | NaN | NaN | 97 | NaN | glass | PMMA | 750 | NaN | NaN | Au | 5600 | 80 | 3.4 | NaN | blade coating | NaN | NaN | 0.5 | 50 | 75 | parallel | NaN | 200 | 0.5 | Nitrogen | NaN | TGBC | Saturation | NaN | NaN | NaN | 0.55 | NaN | NaN | NaN | NaN | Nitrogen | NaN | 60 | -10 | 60 | 0 | 60 | 0 | 60
144 | 2022 | https://doi.org/10.1021/acs.macromol.1c02329 | 57 | 171 | 3 | CHCl3 | 61.2 | 39.1 | 0.259 | 119.38 | NaN | NaN | NaN | NaN | NaN | 5 | Ethylene glycol | NaN | NaN | NaN | NaN | 96 | NaN | glass | PMMA | 750 | NaN | NaN | Au | 5600 | 80 | 3.4 | NaN | blade coating | NaN | NaN | 0.5 | 50 | 75 | parallel | NaN | 200 | 0.5 | Nitrogen | NaN | TGBC | Saturation | NaN | NaN | NaN | 0.54 | NaN | NaN | NaN | NaN | Nitrogen | NaN | 60 | -10 | 60 | 0 | 60 | 0 | 60
145 | 2022 | https://doi.org/10.1021/acs.macromol.1c02329 | 57 | 171 | 3 | CHCl3 | 61.2 | 39.1 | 0.259 | 119.38 | NaN | NaN | NaN | NaN | NaN | 5 | NaN | NaN | NaN | NaN | NaN | 100 | NaN | glass | PMMA | 750 | NaN | NaN | Au | 5600 | 80 | 3.4 | NaN | Spin-Coating | 2000 | 60 | NaN | NaN | NaN | NaN | NaN | 200 | 0.5 | Nitrogen | NaN | TGBC | Saturation | NaN | NaN | NaN | 0.33 | NaN | NaN | NaN | NaN | Nitrogen | NaN | 60 | -10 | 60 | 0 | 60 | 0 | 60
146 | 2022 | https://doi.org/10.1021/acs.macromol.1c02329 | 57 | 171 | 3 | CHCl3 | 61.2 | 39.1 | 0.259 | 119.38 | NaN | NaN | NaN | NaN | NaN | 5 | Ethylene glycol | NaN | NaN | NaN | NaN | 99 | NaN | glass | PMMA | 750 | NaN | NaN | Au | 5600 | 80 | 3.4 | NaN | Spin-Coating | 2000 | 60 | NaN | NaN | NaN | NaN | NaN | 200 | 0.5 | Nitrogen | NaN | TGBC | Saturation | NaN | NaN | NaN | 0.5 | NaN | NaN | NaN | NaN | Nitrogen | NaN | 60 | -10 | 60 | 0 | 60 | 0 | 60
147 | 2022 | https://doi.org/10.1021/acs.macromol.1c02329 | 57 | 171 | 3 | CHCl3 | 61.2 | 39.1 | 0.259 | 119.38 | NaN | NaN | NaN | NaN | NaN | 5 | Ethylene glycol | NaN | NaN | NaN | NaN | 98 | NaN | glass | PMMA | 750 | NaN | NaN | Au | 5600 | 80 | 3.4 | NaN | Spin-Coating | 2000 | 60 | NaN | NaN | NaN | NaN | NaN | 200 | 0.5 | Nitrogen | NaN | TGBC | Saturation | NaN | NaN | NaN | 0.52 | NaN | NaN | NaN | NaN | Nitrogen | NaN | 60 | -10 | 60 | 0 | 60 | 0 | 60
148 | 2022 | https://doi.org/10.1021/acs.macromol.1c02329 | 57 | 171 | 3 | CHCl3 | 61.2 | 39.1 | 0.259 | 119.38 | NaN | NaN | NaN | NaN | NaN | 5 | Ethylene glycol | NaN | NaN | NaN | NaN | 97 | NaN | glass | PMMA | 750 | NaN | NaN | Au | 5600 | 80 | 3.4 | NaN | Spin-Coating | 2000 | 60 | NaN | NaN | NaN | NaN | NaN | 200 | 0.5 | Nitrogen | NaN | TGBC | Saturation | NaN | NaN | NaN | 0.61 | NaN | NaN | NaN | NaN | Nitrogen | NaN | 60 | -10 | 60 | 0 | 60 | 0 | 60
149 | 2022 | https://doi.org/10.1021/acs.macromol.1c02329 | 57 | 171 | 3 | CHCl3 | 61.2 | 39.1 | 0.259 | 119.38 | NaN | NaN | NaN | NaN | NaN | 5 | Ethylene glycol | NaN | NaN | NaN | NaN | 96 | NaN | glass | PMMA | 750 | NaN | NaN | Au | 5600 | 80 | 3.4 | NaN | Spin-Coating | 2000 | 60 | NaN | NaN | NaN | NaN | NaN | 200 | 0.5 | Nitrogen | NaN | TGBC | Saturation | NaN | NaN | NaN | 0.59 | NaN | NaN | NaN | NaN | Nitrogen | NaN | 60 | -10 | 60 | 0 | 60 | 0 | 60
150 | 2020 | https://doi.org/10.1038/s41598-020-60812-x | NaN | NaN | NaN | CHCl3 | 61.2 | 39.1 | 0.259 | 119.38 | NaN | NaN | NaN | NaN | NaN | 1 | NaN | NaN | NaN | NaN | NaN | 100 | NaN | silicon wafer | SiO2 | NaN | NaN | NaN | Au | 2000 | 20 | NaN | OTS | drop cast | NaN | NaN | NaN | NaN | NaN | NaN | NaN | 200 | 4 | Vacuum | Ambient | BGBC | Saturation | NaN | NaN | NaN | 0.03 | NaN | NaN | 33.9 | 100 | Ambient | NaN | 100 | 0 | 100 | 0 | 80 | 0 | 60
151 | 2019 | DOI: 10.1002/adfm.201807786 | NaN | NaN | NaN | C10H7Cl | 259.3 | 37 | 0.194 | 162.62 | NaN | NaN | NaN | NaN | NaN | 10 | NaN | NaN | NaN | NaN | NaN | 100 | NaN | glass | PPMA | 500 | NaN | NaN | Au | NaN | NaN | NaN | NaN | Spin-Coating | 1000 | 60 | NaN | NaN | NaN | NaN | 25 | 200 | 0.5 | Nitrogen | NaN | TGBC | Saturation | NaN | NaN | NaN | 0.04 | NaN | NaN | 8.85 | 1000 | Nitrogen | NaN | 60 | -10 | 60 | 0 | 60 | 0 | 60
152 | 2019 | DOI: 10.1002/adfm.201807786 | NaN | NaN | NaN | C10H7Cl | 259.3 | 37 | 0.194 | 162.62 | NaN | NaN | NaN | NaN | NaN | 10 | NaN | NaN | NaN | NaN | NaN | 100 | NaN | glass | PPMA | 500 | NaN | NaN | Au | NaN | NaN | NaN | NaN | Spin-Coating | 1000 | 60 | NaN | NaN | NaN | NaN | 60 | 200 | 0.5 | Nitrogen | NaN | TGBC | Saturation | NaN | NaN | NaN | 0.11 | NaN | NaN | 11.49 | 10000 | Nitrogen | NaN | 60 | -10 | 60 | 0 | 60 | 0 | 60
153 | 2019 | DOI: 10.1002/adfm.201807786 | NaN | NaN | NaN | C10H7Cl | 259.3 | 37 | 0.194 | 162.62 | NaN | NaN | NaN | NaN | NaN | 10 | NaN | NaN | NaN | NaN | NaN | 100 | NaN | glass | PPMA | 500 | NaN | NaN | Au | NaN | NaN | NaN | NaN | Spin-Coating | 1000 | 60 | NaN | NaN | NaN | NaN | 80 | 200 | 0.5 | Nitrogen | NaN | TGBC | Saturation | NaN | NaN | NaN | 0.85 | NaN | NaN | 21.85 | 5500 | Nitrogen | NaN | 60 | -10 | 60 | 0 | 60 | 0 | 60
154 | 2019 | DOI: 10.1002/adfm.201807786 | NaN | NaN | NaN | C10H7Cl | 259.3 | 37 | 0.194 | 162.62 | NaN | NaN | NaN | NaN | NaN | 10 | NaN | NaN | NaN | NaN | NaN | 100 | NaN | glass | PPMA | 500 | NaN | NaN | Au | NaN | NaN | NaN | NaN | Spin-Coating | 1000 | 60 | NaN | NaN | NaN | NaN | 100 | 200 | 0.5 | Nitrogen | NaN | TGBC | Saturation | NaN | NaN | NaN | 3.43 | NaN | NaN | 15.22 | 10000 | Nitrogen | NaN | 60 | -10 | 60 | 0 | 60 | 0 | 60
155 | 2019 | DOI: 10.1002/adfm.201807786 | NaN | NaN | NaN | C10H7Cl | 259.3 | 37 | 0.194 | 162.62 | NaN | NaN | NaN | NaN | NaN | 10 | NaN | NaN | NaN | NaN | NaN | 100 | NaN | glass | PPMA | 500 | NaN | NaN | Au | NaN | NaN | NaN | NaN | Spin-Coating | 1000 | 60 | NaN | NaN | NaN | NaN | 120 | 200 | 0.5 | Nitrogen | NaN | TGBC | Saturation | NaN | NaN | NaN | 0.96 | NaN | NaN | 24.08 | 5500 | Nitrogen | NaN | 60 | -10 | 60 | 0 | 60 | 0 | 60
156 | 2019 | DOI: 10.1002/adfm.201807786 | NaN | NaN | NaN | C10H7Cl | 259.3 | 37 | 0.194 | 162.62 | NaN | NaN | NaN | NaN | NaN | 10 | NaN | NaN | NaN | NaN | NaN | 100 | NaN | glass | PPMA | 500 | NaN | NaN | Au | NaN | NaN | NaN | NaN | Spin-Coating | 1000 | 60 | NaN | NaN | NaN | NaN | 150 | 200 | 0.5 | Nitrogen | NaN | TGBC | Saturation | NaN | NaN | NaN | 0.45 | NaN | NaN | 21.5 | 5500 | Nitrogen | NaN | 60 | -10 | 60 | 0 | 60 | 0 | 60